## 남양주별내
|  | 남양주별내 25 주요 원,부자재 시험 시편 리스트 | [10 empty] | 주요 원자재 시험 시편 리스트
구분 | 시료명 | 생산처 | 시험항목 | 시료크기 | 시료 수량 | 시험방법 | 성적서발급일 | 결과 | 비고 | 의뢰시험기관 |  | 구분 | 시료명 | 시험항목 | 시료크기 | 시료 수량 | 시험방법 | 비고
몸체 | 15T PB 15형 | 동화기업 | 밀도 | 100*100 | 1 | KS F 3104 |  |  | 0.5~0.8 | 한국실내건축환경 시험연구원 |  | 주방 일반 | 15T PB LPL(양) 몸체 | 소형챔버시험(완제품) | 130*130 | 4 | KS M 1998 8항 | 4면엣지
|  |  | 휨강도 | 275*50 | 2 |  |  |  | 15↑ |  |  |  |  | 소형챔버시험(보드품) | 160*160 | 4 | KS M 1998 7항 | 엣지없음
|  |  | 박리강도 | 50*50 | 1 |  |  |  | 0.24↑ |  |  |  |  | 폼알데히드방산량 | 150*50 | 48 | 데시케이터
|  |  | 나사못유지력 | 100*50 | 2 |  |  |  | 평600↑,측300↑ |  |  | 주방 일반 | 18T PB HPL(양) 문짝 | 소형챔버시험(완제품) | 130*130 | 4 | KS M 1998 8항 | 4면엣지
|  |  | 데시게이트 | 150*50 | 28 |  |  |  | 최대0.7↓,평균0.5↓ |  |  |  |  | 소형챔버시험(보드품) | 160*160 | 4 | KS M 1998 7항 | 엣지없음
도어 | 18T PB | 동화기업 | 밀도 | 100*100 | 1 | KS F 3104 |  |  | 0.35↑~0.85↓ |  |  |  |  | 폼알데히드방산량 | 150*50 | 48 | 데시케이터
|  |  | 휨강도 | 320*50 | 2 |  |  |  | 15↑ |  |  | 뒷판용 | 3T HDF FF | 소형챔버시험(완제품) | 130*130 | 4 | KS M 1998 8항
|  |  | 박리강도 | 50*50 | 1 |  |  |  | 0.24↑ |  |  |  |  | 소형챔버시험(보드품) | 160*160 | 4 | KS M 1998 7항
|  |  | 나사못유지력 | 100*50 | 2 |  |  |  | 평700↑,측350↑ |  |  |  |  | 폼알데히드방산량 | 150*50 | 66 | 데시케이터
|  |  | 데시게이트 | 150*50 | 24 |  |  |  | 최대0.7↓,평균0.5↓ |  |  | 상판 | 인조대리석 BMC
도어 | 18T MDF | 선엔엘 | 밀도 | 100*100 | 1 | KS F 3200 |  |  | 0.35↑~0.85↓ |  |  |  |  | 폼알데히드방산량 | 150*50 | 48 | 데시케이터
|  |  | 휨강도 | 320*50 | 2 |  |  |  | 15↑ |  |  |  |  | 소형챔버시험(완제품) | 130*130 | 4 | KS M 1998 8항
|  |  | 박리강도 | 50*50 | 1 |  |  |  | 0.24↑ |  |  |  |  | 소형챔버시험(보드품) | 160*160 | 4 | KS M 1998 7항
|  |  | 나사못유지력 | 100*50 | 2 |  |  |  | 평700↑,측350↑ |  |  |  |  | 폼알데히드방산량 | 150*50 | 66 | 데시케이터
|  |  | 데시게이트 | 150*50 | 24 |  |  |  | 최대0.7↓,평균0.5↓
뒷판용 | HDF 3T | 선엔엘 | 밀도 | 100*100 | 1 | KS F 3200 |  |  | 0.85↑
|  |  | 데시게이트 | 150*50 | 33 |  |  |  | 최대0.7↓,평균0.5↓
합판 | PW 15T | 선엔엘 | 준내수인장전단 | 홈파기 가공81*25 | 10 | KS F3101 |  |  | 0.7↑
|  |  | 데시게이트 | 150*50 | 27 |  |  |  | 최대0.7↓,평균0.5↓
컵힌지 | 경첩 | 문주하드웨어 | 내구성 |  | 3 | KS D 9502 |  |  | 이상없어야함 |  |  | ※2SET 시험 시료
|  |  | 염수분무시험 48H |  | 2 | KS F 4538 |  |  | 이상없어야함
피스외 | 금속도금제품 및 기타철물 | 금속도금제품 및 기타철물 | 염수분무시험 48H |  | 2 | KS F 4538 |  |  | 이상없어야함
표면제 (비코라스신청) | LPL | 유신물산>>효산LPL 변경 | 원지무게 | 100*100 | 3 | SPS-KHFC 001-0438 |  |  | 80↑
|  |  | 수지함량 | 100*100 | 3 |  |  |  | 52~60
| 피니싱호일 | 피엔씨코리아>> 아이씨씨 변경 | 원지무게 | 100*100 | 2 | KS M ISO 2409 |  |  | 60↑
|  |  | 내수성 | 100*100 | 10 | BS EN 12720 |  |  | 24h 이상
|  |  | 내박리성 | 300*300 | 2 | KS M 7025 |  |  | 98% 이상 (면적)
|  |  | 내스크래치성 | 150*50 | 3 | KS M 3332 |  |  | 200g 이상
| 데커레이션 시트(PET) | 현대엘엔씨 (리빙아트) | 인장강도 | 1 | 3M | KS M 3001 |  |  | 내부마감 2500/2500 문짝3000/3300 고광택3500/4000
|  |  | 인열강도 | [5 empty] | 내부마감 900/800 문짝 800/800 고광택 800/800 이상
|  |  | 신율(PVC만 해당) | [5 empty] | 100이상(내부마감용)
|  |  | 내약품성 |  |  | KS G ISO 4211 |  |  | 3등급이상
|  |  | 광택(고광택문짝만시험) |  |  | KS M ISO 2813 |  |  | 80GU이상
|  |  | 프탈레이트 |  |  | KS M 1991 2016 |  |  | 미검출
|  |  | 중금속 4종 |  |  | 환경유해인자공정시험 |  |  | 총 1000이하 납600이하
|  |  | 최소두께 |  |  | 고객이 제시한 방법 |  |  | 1.0이상 (PET,도장) |  | 1.5 HPM LPM
| 데커레이션시트 (PP) | 한솔홈데코 | 인장강도 |  | 3M | KS M 3001 |  |  | 내부마감 2500/2500 문짝3000/3300 고광택3500/4000
|  |  | 인열강도 | [5 empty] | 내부마감 900/800 문짝 800/800 고광택 800/800 이상
|  |  | 신율(PVC만 해당) | [5 empty] | 100이상(내부마감용)
|  |  | 내약품성 |  |  | KS G ISO 4211 |  |  | 3등급이상
|  |  | 광택(고광택문짝만시험) |  |  | KS M ISO 2813 |  |  | 80GU이상
|  |  | 프탈레이트 |  |  | KS M 1991 2016 |  |  | 미검출
|  |  | 중금속 4종 |  |  | 환경유해인자공정시험 |  |  | 총 1000이하 납600이하
| HPM | 대신메라민 | 내열성 | 230*230 | 1 | KS M 3332
|  |  | 내열수성 | 230*230 | 1
|  |  | 내오염성 | 300*300 | 2
|  |  | 내마모성(0.8mm만) | 외경Φ120,내경Φ5 | 3
EDGE(비코라스) | 15TPB LPL/PP엣지(4면) | 솔로몬 | 상온박리성시험 (몸체) | 300*300 | 2 | SPS-KHFC 001-0438 |  |  | 88.2↑
EDGE(비코라스) | 18TMDF PET/PP 엣지(4면) | 솔로몬 | 상온박리성시험 (문짝) | 300*300 | 2 | SPS-KHFC 001-0438 |  |  | 88.2↑
도장 | 도장제품 | 도장제품 | 광택 | 300*300 | 1 | KS M ISO 2813 |  |  | 고광택도장 80GU이상
|  |  | 밀착성 | 300*300 | 2 | KS M ISO 2409
|  |  | 도막두께 | 300*300 | 1 | KS M 5000
|  |  | 내열성 | 300*300 | 2 | KS M 6313
|  |  | 촉진내후성 | 75*300 | 5 | KS M 5982
상판 | 인조대리석 (MMA) | LX하우시스 (미림아트텍) | 내충격성 | 300*300 | 1 | KS M 3803 KS M 3332
|  |  | 내열성 | 230*230 | 1
|  |  | 내열수성 | 230*230 | 1
|  |  | 내오염성 | 300*300 | 2
|  |  | 휨강도(비코라스) | 15*150 | 10 | KS M ISO 14125 |  |  | 50N/mm2이상
|  |  | 중금속(비코라스) | 50*50 | 2 | IEC 62321 |  |  | 납50이하 기타0.5이하
|  |  | 프탈레이트(비코라스) | 50*50 | 2 | EPA 8061A |  |  | 50이상
실링재 | 실리콘 | 실리콘 | 내곰팡이성 | 1통 | 1 | KS F 4910
※심사용 시료품은 표면제 있는(치장판)걸로 준비할 것
※품질관리용이나 건설사 제출용은 미성형(백골)으로 준비할 것
친환경 시험 리스트
품목 | 시료 | 생산자 | 시험항목 |  |  | 시험방법 |  |  | 비고 | 시험의뢰기관
주방가구 | 1식 | 솔로몬 | 총 휘발성 유기 화합물 |  |  | 대형챔버법 시험[KS I 2007] |  |  | 0.25 이하 | 대형챔버로 시험 9월말
|  |  | 폼알데하이드 |  |  | 대형챔버 소형챔버중 택1 |  |  | 0.03 이하
완성품 | 15PB(2면엣지) 양면LPL | 동화기업 | 총 휘발성 유기 화합물 폼알데하이드 | 130*130 | 2 | 소형챔버법 [KS M 1998의 8항] |  |  | 0.1 이하 0.015 이하 | 환경수도연구원
몸체 |  | 현대엘엔씨
완성품 | 18MDF(2면엣지) 전면PET 후면 PP | 선엔엘 |  |  | 2
문짝 |  | 한솔홈데코
완성품 | 3HDF 양면FF | 선엔엘 |  |  | 2
뒷판 |  | 아이 씨 씨
| 데커레이션시트 및 접착제 | 데커레이션시트 및 접착제 | 총 휘발성 유기 화합물 |  |  | 환경부 실내공기질 공정시험방법 |  |  | 0.1 이하
| (피니싱 호일 포함) | (피니싱 호일 포함) | 폼알데하이드 | [5 empty] | 0.015 이하
|  |  | 톨루엔 | [5 empty] | 0.079 이하
| 합성수지재 | 합성수지재 | 총 휘발성 유기 화합물 |  |  | 환경부 실내공기질 공정시험방법 |  |  | 0.1 이하
|  |  | 폼알데하이드 | [5 empty] | 0.015 이하
|  |  | 톨루엔 | [5 empty] | 0.079 이하
치장파티클보드(몸체) | 15PB 전LPL 후PP | 동화기업 현대엘엔씨 | 총휘발성유기화합물 | 160*160 | 4 | 소형챔버법 [KS M 1998의 7항] 환경부실내공기질 | 2021-08-19 | 0.011 0.002 0.009 | 0.1 이하
치장파티클보드(문짝) | 18MDF 전PET 후PP | 선엔엘 한솔홈데코 | 폼알데하이드 |  | 4 |  | 2021-08-19 | 0.077 0.056 0.014 | 0.015 이하
치장경질섬유판(뒤판) | 3HDF+양면FF | 선엔엘 아이 씨 씨 | 톨루엔 |  | 4 |  | 2021-08-19 | 0.008 불검출 0.005 | 0.079 이하
제품 및 안정성 시험 리스트
품목 | 시료 | 생산자 | 시험항목 | 시험장소 |  | 시험방법 |  |  | 비고 | 시험의뢰기관
주방가구 | 주방가구1식 | 솔로몬 | 상부장추락 안정성시험 | 현장 |  | SPS-KHFC 001-0438 | 2021-07-29 | 이상없음 | 이상없음 | 한국가구주택조합
| 주방가구1식 | 솔로몬 | 제품성능시험 | 한국가구시험연구원 |  | SPS-KHFC 001-0438 |  |  |  | 한국실내건축환경시험연구원
Note on E4: 시편두께*15배+50mm
Note on E9: 시편두께*15배+50mm
Note on E14: 시편두께*15배+50mm

## 석문국가산단
|  | 석문국가산단 주요 원,부자재 시험 시편 리스트 | [8 empty] | 주요 원자재 시험 시편 리스트
구분 | 시료명 | 생산처 | 시험항목 | 시료크기 | 시료 수량 | 시험방법 | 시험여부 | 비고 |  | 구분 | 시료명 | 시험항목 | 시료크기 | 시료 수량 | 시험방법 | 비고
몸체 | 15T PB 15형 | 동화기업 | 밀도 | 100*100 | 1 | KS F 3104 |  | 0.5~0.8 |  | 주방 일반 | 15T PB LPL(양) 몸체 | 소형챔버시험(완제품) | 130*130 | 4 | KS M 1998 8항 | 4면엣지
|  |  | 휨강도 | 275*50 | 2 |  |  | 15↑ |  |  |  | 소형챔버시험(보드품) | 160*160 | 4 | KS M 1998 7항 | 엣지없음
|  |  | 박리강도 | 50*50 | 1 |  |  | 0.24↑ |  |  |  | 폼알데히드방산량 | 150*50 | 48 | 데시케이터
|  |  | 나사못유지력 | 100*50 | 2 |  |  | 평600↑,측300↑ |  | 주방 일반 | 18T PB HPL(양) 문짝 | 소형챔버시험(완제품) | 130*130 | 4 | KS M 1998 8항 | 4면엣지
|  |  | 데시게이트 | 150*50 | 28 |  |  | 최대0.7↓,평균0.5↓ |  |  |  | 소형챔버시험(보드품) | 160*160 | 4 | KS M 1998 7항 | 엣지없음
도어 | 18T PB | 동화기업 | 밀도 | 100*100 | 1 | KS F 3104 |  | 0.5~0.8 |  |  |  | 폼알데히드방산량 | 150*50 | 48 | 데시케이터
|  |  | 휨강도 | 320*50 | 2 |  |  | 15↑ |  | 뒷판용 | 3T HDF FF | 소형챔버시험(완제품) | 130*130 | 4 | KS M 1998 8항
|  |  | 박리강도 | 50*50 | 1 |  |  | 0.24↑ |  |  |  | 소형챔버시험(보드품) | 160*160 | 4 | KS M 1998 7항
|  |  | 나사못유지력 | 100*50 | 2 |  |  | 평600↑,측300↑ |  |  |  | 폼알데히드방산량 | 150*50 | 66 | 데시케이터
|  |  | 데시게이트 | 150*50 | 24 |  |  | 최대0.7↓,평균0.5↓ |  | 상판 | 인조대리석 BMC
뒷판용 | HDF 3T | 선엔엘 | 밀도 | 100*100 | 1 | KS F 3200 |  | 0.85↑
|  |  | 데시게이트 | 150*50 | 33 |  |  | 최대0.7↓,평균0.5↓
합판 | PW 15T | 선엔엘 | 준내수인장전단 | 홈파기 가공81*25 | 10 | KS F3101 |  | 0.7↑ | [8 empty] | 단층수별로 개수가 다름 10정도 9t는 많이 준비 시험중 불량남
|  |  | 데시게이트 | 150*50 | 28 |  |  | 최대0.7↓,평균0.5↓
합판 | PW 8.5T | 선엔엘 | 준내수인장전단 | 홈파기 가공81*25 | 10 | KS F3101 |  | 0.7↑
|  |  | 데시게이트 | 150*50 | 28 |  |  | 최대0.7↓,평균0.5↓
컵힌지 | 경첩 | 문주하드웨어 | 내구성 |  | 3 | KS D 9502 |  | 이상없어야함 |  | ※2SET 시험 시료
|  |  | 염수분무시험 48H |  | 2 | KS F 4538 |  | 이상없어야함
피스외 | 금속도금제품 및 기타철물 | 금속도금제품 및 기타철물 | 염수분무시험 48H |  | 2 | KS F 4538 |  | 이상없어야함
표면제 (비코라스신청) | LPL | 유신물산 | 원지무게 | 100*100 | 3 | SPS-KHFC 001-0438 |  | 80↑
|  |  | 수지함량 | 100*100 | 3 |  |  | 52~60
| 피니싱호일 | 피엔씨코리아 | 원지무게 | 100*100 | 2 | KS M ISO 2409 |  | 60↑
|  |  | 내수성 | 100*100 | 10 | BS EN 12720 |  | 24h 이상
|  |  | 내박리성 | 150*50 | 3 | KS M 7025 |  | 98% 이상 (면적)
|  |  | 내스크래치성 | 300*300 | 2 | KS M 3332 |  | 200g 이상
| 데커레이션 시트 | 데커레이션 시트 | 인장강도 | 1 | 3M | KS M 3001 |  | 내부마감 2500/2500 문짝3000/3300 고광택3500/4000
|  |  | 인열강도 |  |  |  |  | 내부마감 900/800 문짝 800/800 고광택 800/800 이상
|  |  | 신율(PVC만 해당) |  |  |  |  | 200이상(내부마감용)
|  |  | 내약품성 |  |  | KS G ISO 4211
|  |  | 광택(고광택문짝만시험) |  |  | KS M ISO 2813 |  | 80GU이상
|  |  | 최소두께 |  |  | 고객이 제시한 방법 |  | 1.0이상 (PET,도장) | 1.5 HPM LPM
| HPL | 대신메라민 | 내열성 | 230*230 | 1 | KS M 3332
|  |  | 내열수성 | 230*230 | 1
|  |  | 내오염성 | 300*300 | 2
|  |  | 내마모성(0.8mm만) | 외경Φ120,내경Φ5 | 3
EDGE | 15TPB양LPL엣지(4면) | 솔로몬 | 상온박리성시험 (몸체) | 300*300 | 2 | SPS-KHFC 001-0438 |  | 88.2↑
EDGE | 18TPB양HPM엣지(4면) | 솔로몬 | 상온박리성시험 (문짝) | 300*300 | 2 | SPS-KHFC 001-0438 |  | 88.2↑
도장 | 도장제품 | 도장제품 | 광택 | 300*300 | 1 | KS M ISO 2813 |  | 고광택도장 80GU이상
|  |  | 밀착성 | 300*300 | 2 | KS M ISO 2409
|  |  | 도막두께 | 300*300 | 1 | KS M 5000
|  |  | 내열성 | 300*300 | 2 | KS M 6313
|  |  | 촉진내후성 | 75*300 | 5 | KS M 5982
상판 | 인조대리석 (BMC) | 풍천실업 | 내충격성 | 300*300 | 1 | KS M 3803 KS M 3332
|  |  | 내열성 | 230*230 | 1
|  |  | 내열수성 | 230*230 | 1
|  |  | 내오염성 | 300*300 | 2
|  |  | 휨강도 | 15*150 | 10 | KS M ISO 14125 |  | 50N/mm2이상
|  |  | 중금속 | 50*50 | 2 | 환경유해인자공정시험
|  |  | 프탈레이트 | 50*50 | 2 | EPA 8061A |  | 50이상
실링재 | 실리콘 | 실리콘 | 내곰팡이성 | 1통 | 1 | KS F 4910
※심사용 시료품은 표면제 있는(치장판)걸로 준비할 것
※품질관리용이나 건설사 제출용은 미성형(백골)으로 준비할 것
친환경 시험 리스트 >>>> 대전도안 친환경 성적서로 대체
품목 | 시료 | 생산자 | 시험항목 | 시료크기 |  | 시험방법 | 시험여부 | 비고
주방가구 | 1식 | 솔로몬 | 총 휘발성 유기 화합물 |  |  | 대형챔버법 시험[KS I 2007] |  | 0.25 이하
|  |  | 폼알데하이드 |  |  | 대형챔버 소형챔버중 택1 |  | 0.03 이하
몸체용 | 15PB +양면LPL (2면엣지) | 동화기업 | 총 휘발성 유기 화합물 폼알데하이드 | 130*130 | 2 | 소형챔버법 [KS M 1998의 8항] |  | 0.1 이하 0.015 이하
유신물산
문짝용 | 18PB+양면HPL | 동화기업 |  |  | 2
대신메라민
뒤판용 | 3HDF+양면FF | 동화기업 |  |  | 2
피엔씨코리아
| 데커레이션시트 및 접착제 | 데커레이션시트 및 접착제 | 총 휘발성 유기 화합물 |  |  | 환경부 실내공기질 공정시험방법 |  | 0.1 이하
| (피니싱 호일 포함) | (피니싱 호일 포함) | 폼알데하이드 |  |  |  |  | 0.015 이하
|  |  | 톨루엔 |  |  |  |  | 0.079 이하
| 합성수지재 | 합성수지재 | 총 휘발성 유기 화합물 |  |  | 환경부 실내공기질 공정시험방법 |  | 0.1 이하
|  |  | 폼알데하이드 |  |  |  |  | 0.015 이하
|  |  | 톨루엔 |  |  |  |  | 0.079 이하
치장파티클보드(몸체) | 15PB +양면LPL | 동화기업 유신물산 | 총휘발성유기화합물 | 160*160 | 4 | 환경부 실내공기질 공정시험방법 (타현장 동일사양 시험의뢰중) |  | 0.1 이하
치장파티클보드(문짝) | 18PB+양면HPL | 동화기업 대신메라민 | 폼알데하이드 |  | 4 |  |  | 0.015 이하
치장경질섬유판(뒤판) | 3HDF+양면FF | 동화기업 피엔씨코리아 | 톨루엔 |  | 4 |  |  | 0.079 이하
제품 및 안정성 시험 리스트
품목 | 시료 | 생산자 | 시험항목 | 시험장소 |  | 시험방법 | 시험여부 | 비고
주방가구 | 주방가구1식 | 솔로몬 | 상부장추락 안정성시험 | 현장 |  | SPS-KHFC 001-0438 | ㅇ
| 주방가구1식 | 솔로몬 | 제품성능시험 | 한국가구시험연구원 |  | SPS-KHFC 001-0438 | ㅇ
Note on E4: 시편두께*15배+50mm
Note on E9: 시편두께*15배+50mm

## 화성남양
화성남양 주요 원,부자재 시험 시편 리스트_현장요청분 +엣지접착시험+휨강도 | [10 empty] | 주요 원자재 시험 시편 리스트
구분 | 시료명 | 생산처 | 시험항목 | 시료크기 | 시료 수량 | 시험방법 | 시험여부 | 비고 |  | 구분 | 시료명 | 시험항목 | 시료크기 | 시료 수량 | 시험방법 | 비고
몸체 | 15T PB 15형 | 동화기업 | 밀도 | 100*100 | 1 | KS F 3104 |  | 0.5~0.8 |  | 주방 일반 | 15T PB LPL(양) 몸체 | 소형챔버시험(완제품) | 130*130 | 4 | KS M 1998 8항 | 4면엣지
|  |  | 휨강도 | 275*50 | 2 |  |  | 15↑ |  |  |  | 소형챔버시험(보드품) | 160*160 | 4 | KS M 1998 7항 | 엣지없음
|  |  | 박리강도 | 50*50 | 1 |  |  | 0.24↑ |  |  |  | 폼알데히드방산량 | 150*50 | 48 | 데시케이터
|  |  | 나사못유지력 | 100*50 | 2 |  |  | 평600↑,측300↑ |  | 주방 일반 | 18T PB HPL(양) 문짝 | 소형챔버시험(완제품) | 130*130 | 4 | KS M 1998 8항 | 4면엣지
|  |  | 데시게이트 | 150*50 | 28 |  |  | 최대0.7↓,평균0.5↓ |  |  |  | 소형챔버시험(보드품) | 160*160 | 4 | KS M 1998 7항 | 엣지없음
도어 | 18T PB | 동화기업 | 밀도 | 100*100 | 1 | KS F 3104 |  | 0.35↑~0.85↓ |  |  |  | 폼알데히드방산량 | 150*50 | 48 | 데시케이터
|  |  | 휨강도 | 320*50 | 2 |  |  | 35↑ |  | 뒷판용 | 3T HDF FF | 소형챔버시험(완제품) | 130*130 | 4 | KS M 1998 8항
|  |  | 박리강도 | 50*50 | 1 |  |  | 0.6↑ |  |  |  | 소형챔버시험(보드품) | 160*160 | 4 | KS M 1998 7항
|  |  | 나사못유지력 | 100*50 | 2 |  |  | 평700↑,측350↑ |  |  |  | 폼알데히드방산량 | 150*50 | 66 | 데시케이터
|  |  | 데시게이트 | 150*50 | 24 |  |  | 최대0.7↓,평균0.5↓ |  | 상판 | 인조대리석 BMC
뒷판용 | HDF 3T | 선엔엘 | 밀도 | 100*100 | 1 | KS F 3200 |  | 0.85↑
|  |  | 데시게이트 | 150*50 | 33 |  |  | 최대0.7↓,평균0.5↓
합판 | PW 15T | 선엔엘 | 준내수 침지박리 |  |  | KS F3101 |  | 0.7↑ | [8 empty] | 단층수별로 개수가 다름 10정도 9t는 많이 준비 시험중 불량남
|  |  | 준내수인장전단 | 홈파기 가공81*25 | 4+4 |  |  | 0.7↑ | [8 empty] | 단층수별로 개수가 다름 10정도 9t는 많이 준비 시험중 불량남
밀도
함수율
|  |  | 데시게이트 | 150*50 | 28 |  |  | 최대0.7↓,평균0.5↓
합판 | PW 8.5T | 선엔엘 | 준내수인장전단 | 홈파기 가공81*25 | 4+4 | KS F3101 |  | 0.7↑
|  |  | 데시게이트 | 150*50 | 28 |  |  | 최대0.7↓,평균0.5↓
컵힌지 | 경첩 | 문주하드웨어 | 내구성 |  | 3 | KS D 9502 |  | 이상없어야함 |  | ※2SET 시험 시료
|  |  | 염수분무시험 48H |  | 2 | KS F 4538 |  | 이상없어야함
피스외 | 금속도금제품 및 기타철물 | 금속도금제품 및 기타철물 | 염수분무시험 48H |  | 2 | KS F 4538 |  | 이상없어야함
표면제 (비코라스신청) | LPL | 유신물산 | 원지무게 | 100*100 | 3 | SPS-KHFC 001-0438 |  | 80↑
|  |  | 수지함량 | 100*100 | 3 |  |  | 52~60
| 피니싱호일 | 피엔씨코리아 | 원지무게 | 100*100 | 2 | KS M ISO 2409 |  | 60↑
|  |  | 내수성 | 100*100 | 10 | BS EN 12720 |  | 24h 이상
|  |  | 내박리성 | 150*50 | 3 | KS M 7025 |  | 98% 이상 (면적)
|  |  | 내스크래치성 | 300*300 | 2 | KS M 3332 |  | 200g 이상
| 데커레이션 시트 | 데커레이션 시트 | 인장강도 | 1 | 3M | KS M 3001 |  | 내부마감 2500/2500 문짝3000/3300 고광택3500/4000
|  |  | 인열강도 |  |  |  |  | 내부마감 900/800 문짝 800/800 고광택 800/800 이상
|  |  | 신율(PVC만 해당) |  |  |  |  | 200이상(내부마감용)
|  |  | 내약품성 |  |  | KS G ISO 4211
|  |  | 광택(고광택문짝만시험) |  |  | KS M ISO 2813 |  | 80GU이상
|  |  | 최소두께 |  |  | 고객이 제시한 방법 |  | 1.0이상 (PET,도장) | 1.5 HPM LPM
| HPM | 대신메라민 | 내열성 | 230*230 | 1 | KS M 3332
|  |  | 내열수성 | 230*230 | 1
|  |  | 내오염성 | 300*300 | 2
|  |  | 내마모성(0.8mm만) | 외경Φ120,내경Φ5 | 3
EDGE | 15TPB양LPL엣지(4면) | 솔로몬 | 상온박리성시험 (몸체) | 300*300 | 2 | SPS-KHFC 001-0438 |  | 88.2↑
EDGE | 18TPB양HPM엣지(4면) | 솔로몬 | 상온박리성시험 (문짝) | 300*300 | 2 | SPS-KHFC 001-0438 |  | 88.2↑
도장 | 도장제품 | 도장제품 | 광택 | 300*300 | 1 | KS M ISO 2813 |  | 고광택도장 80GU이상
|  |  | 밀착성 | 300*300 | 2 | KS M ISO 2409
|  |  | 도막두께 | 300*300 | 1 | KS M 5000
|  |  | 내열성 | 300*300 | 2 | KS M 6313
|  |  | 촉진내후성 | 75*300 | 5 | KS M 5982
상판 | 인조대리석 (BMC) | 풍천실업 | 내충격성 | 300*300 | 1 | KS M 3803 KS M 3332
|  |  | 내열성 | 230*230 | 1
|  |  | 내열수성 | 230*230 | 1
|  |  | 내오염성 8종 | 300*300 | 2
|  |  | 휨강도 | 15*150 | 10 | KS M ISO 14125 |  | 50N/mm2이상
|  |  | 중금속 4종 | 50*50 | 2
|  |  | 프탈레이트 | 50*50 | 2 | KS M 1991 |  | 50이상
실링재 | 실리콘 | 실리콘 | 내곰팡이성 | 1통 | 1 | KS F 4910
※심사용 시료품은 표면제 있는(치장판)걸로 준비할 것
※품질관리용이나 건설사 제출용은 미성형(백골)으로 준비할 것
화성남양 친환경 시험 리스트
품목 | 시료 | 생산자 | 시험항목 | 시료크기 |  | 시험방법 | 시험여부 | 비고
주방가구 | 1식 | 솔로몬 | 총 휘발성 유기 화합물 |  |  | 대형챔버법 시험[KS I 2007] |  | 0.25 이하
|  |  | 폼알데하이드 |  |  | 대형챔버 소형챔버중 택1 |  | 0.03 이하
몸체용 | 15PB +양면LPL (2면엣지) | 동화기업 | 총 휘발성 유기 화합물 폼알데하이드 | 130*130 | 2 | 소형챔버법 [KS M 1998의 8항] |  | 0.1 이하 0.015 이하
유신물산
문짝용 | 18PB+양면HPL | 동화기업 |  |  | 4
대신메라민
뒤판용 | 3HDF+양면FF | 동화기업 |  |  | 4
피엔씨코리아
상판 | BMC | 풍천실업 | 총휘발성유기화합물 폼알데하이드 톨루엔 | 160*160 | 4 | 소형챔버법 [KS M 1998의 7항] |  | 0.1 이하 0.015 이하 0.079 이하
LPL | LPL | 유신물산 | 총휘발성유기화합물 폼알데하이드 톨루엔 | 160*160
치장파티클보드(몸체) | 15PB +양면LPL | 동화기업 + 유신물산 | 총휘발성유기화합물 폼알데하이다 톨루엔 | 160*160
치장파티클보드(문짝) | 18PB+양면HPL | 동화기업 대신메라민
치장경질섬유판(뒤판) | 3HDF+양면FF | 동화기업 피엔씨코리아
화성남양 제품 및 안정성 시험 리스트
품목 | 시료 | 생산자 | 시험항목 | 시험장소 |  | 시험방법 | 시험여부 | 비고
주방가구 | 주방가구1식 | 솔로몬 | 상부장추락 안정성시험 | 현장 |  | SPS-KHFC 001-0438 | ㅇ
| 주방가구1식 | 솔로몬 | 제품성능시험 | 한국가구시험연구원 |  | SPS-KHFC 001-0438 | ㅇ
Note on E4: 시편두께*15배+50mm
Note on E9: 시편두께*15배+50mm

## 대전도안
|  | 대전도안 주요 원,부자재 시험 시편 리스트 | [10 empty] | 주요 원자재 시험 시편 리스트
구분 | 시료명 | 생산처 | 시험항목 | 시료크기 | 시료 수량 | 시험방법 | 성적서발급일 | 결과 | 비고 |  |  | 구분 | 시료명 | 시험항목 | 시료크기 | 시료 수량 | 시험방법 | 비고
몸체 | 15T PB 15형 | 동화기업 | 밀도 | 100*100 | 1 | KS F 3104 | 2021-08-20 | 0.68 | 0.5~0.8 |  |  | 주방 일반 | 15T PB LPL(양) 몸체 | 소형챔버시험(완제품) | 130*130 | 4 | KS M 1998 8항 | 4면엣지
|  |  | 휨강도 | 275*50 | 2 |  |  | 18.9 | 15↑ |  |  |  |  | 소형챔버시험(보드품) | 160*160 | 4 | KS M 1998 7항 | 엣지없음
|  |  | 박리강도 | 50*50 | 1 |  |  | 0.51 | 0.24↑ |  |  |  |  | 폼알데히드방산량 | 150*50 | 48 | 데시케이터
|  |  | 나사못유지력 | 100*50 | 2 |  |  | 847/605 | 평600↑,측300↑ |  |  | 주방 일반 | 18T PB HPL(양) 문짝 | 소형챔버시험(완제품) | 130*130 | 4 | KS M 1998 8항 | 4면엣지
|  |  | 데시게이트 | 150*50 | 28 |  |  |  | 최대0.7↓,평균0.5↓ |  |  |  |  | 소형챔버시험(보드품) | 160*160 | 4 | KS M 1998 7항 | 엣지없음
도어 | 18T PB | 동화기업 | 밀도 | 100*100 | 1 | KS F 3104 | 2021-08-20 | 0.68 | 0.35↑~0.85↓ |  |  |  |  | 폼알데히드방산량 | 150*50 | 48 | 데시케이터
|  |  | 휨강도 | 320*50 | 2 |  |  | 20.3 | 15↑ |  |  | 뒷판용 | 3T HDF FF | 소형챔버시험(완제품) | 130*130 | 4 | KS M 1998 8항
|  |  | 박리강도 | 50*50 | 1 |  |  | 0.6 | 0.24↑ |  |  |  |  | 소형챔버시험(보드품) | 160*160 | 4 | KS M 1998 7항
|  |  | 나사못유지력 | 100*50 | 2 |  |  | 843/657 | 평700↑,측350↑ |  |  |  |  | 폼알데히드방산량 | 150*50 | 66 | 데시케이터
|  |  | 데시게이트 | 150*50 | 24 |  |  |  | 최대0.7↓,평균0.5↓ |  |  | 상판 | 인조대리석 BMC
뒷판용 | HDF 3T | 선엔엘 | 밀도 | 100*100 | 1 | KS F 3200 | 2021-08-20 | 0.9 | 0.85↑
|  |  | 데시게이트 | 150*50 | 33 |  |  |  | 최대0.7↓,평균0.5↓
합판 | PW 15T 8.5T | 선엔엘 | 준내수인장전단 | 홈파기 가공81*25 | 10 | KS F3101 |  |  | 0.7↑
|  |  | 데시게이트 | 150*50 | 27 |  |  |  | 최대0.7↓,평균0.5↓
컵힌지 | 경첩 | 문주하드웨어 | 내구성 |  | 3 | KS D 9502 | 2021-08-09 | 이상없음 | 이상없어야함 |  |  | ※2SET 시험 시료
|  |  | 염수분무시험 48H |  | 2 | KS F 4538 | 2021-08-09 | 이상없음 | 이상없어야함
피스외 | 금속도금제품 및 기타철물 | 금속도금제품 및 기타철물 | 염수분무시험 48H |  | 2 | KS F 4538 |  |  | 이상없어야함
표면제 (비코라스신청) | LPL | 유신물산 | 원지무게 | 100*100 | 3 | SPS-KHFC 001-0438 |  |  | 80↑
|  |  | 수지함량 | 100*100 | 3 |  |  |  | 52~60
| 피니싱 | 피엔씨코리아 | 원지무게 | 100*100 | 2 | KS M ISO 2409 |  | 78 | 60↑
|  |  | 내수성 | 100*100 | 10 | BS EN 12720 |  | 24 | 24h 이상
|  |  | 내박리성 | 150*50 | 2 | KS M 7025 |  | 100 | 98% 이상 (면적)
|  |  | 내스크래치성 | 300*300 | 3 | KS M 3332 |  | 100 | 200g 이상
| 데커레이션 시트 | 데커레이션 시트 | 인장강도 | 1 | 3M | KS M 3001 |  |  | 내부마감 2500/2500 문짝3000/3300 고광택3500/4000
|  |  | 인열강도 | [5 empty] | 내부마감 900/800 문짝 800/800 고광택 800/800 이상
|  |  | 신율(PVC만 해당) | [5 empty] | 200이상(내부마감용)
|  |  | 내약품성 |  |  | KS G ISO 4211
|  |  | 광택(고광택문짝만시험) |  |  | KS M ISO 2813 |  |  | 80GU이상
|  |  | 최소두께 |  |  | 고객이 제시한 방법 |  |  | 1.0이상 (PET,도장) |  | 1.5 HPM LPM
| HPM | 대신메라민 | 내열성 | 230*230 | 1 | KS M 3332
|  |  | 내열수성 | 230*230 | 1
|  |  | 내오염성 | 300*300 | 2
|  |  | 내마모성(0.8mm만) | 외경Φ120,내경Φ5 | 3
EDGE(비코라스) | 15TPB양LPL엣지(4면) | 솔로몬 | 상온박리성시험 (몸체) | 300*300 | 2 | SPS-KHFC 001-0438 | 2021-08-09 | 90.9 | 88.2↑
EDGE(비코라스) | 18TPB양HPM엣지(4면) | 솔로몬 | 상온박리성시험 (문짝) | 300*300 | 2 | SPS-KHFC 001-0438 | 2021-08-09 | 125.5 | 88.2↑
도장 | 도장제품 | 도장제품 | 광택 | 300*300 | 1 | KS M ISO 2813 |  |  | 고광택도장 80GU이상
|  |  | 밀착성 | 300*300 | 2 | KS M ISO 2409
|  |  | 도막두께 | 300*300 | 1 | KS M 5000
|  |  | 내열성 | 300*300 | 2 | KS M 6313
|  |  | 촉진내후성 | 75*300 | 5 | KS M 5982
상판 | 인조대리석 (BMC) | 풍천실업 | 내충격성 | 300*300 | 1 | KS M 3803 KS M 3332 |  | 이상없음
|  |  | 내열성 | 230*230 | 1 |  | 2021-08-21 | 결점없음
|  |  | 내열수성 | 230*230 | 1 |  |  | 결점없음
|  |  | 내오염성 | 300*300 | 2 |  |  | 변화없음
|  |  | 휨강도(비코라스) | 15*150 | 10 | KS M ISO 14125 | 2021-08-20 | 43.2 | 50N/mm2이상 | 43.2MPa
|  |  | 중금속(비코라스) | 50*50 | 2 | 환경유해인자공정시험 | 2021-08-26 | N.D |  | 에스에프 성적서 같이옴
|  |  | 프탈레이트(비코라스) | 50*50 | 2 | EPA 8061A |  |  | 50이상
실링재 | 실리콘 | 실리콘 | 내곰팡이성 | 1통 | 1 | KS F 4910
※심사용 시료품은 표면제 있는(치장판)걸로 준비할 것
※품질관리용이나 건설사 제출용은 미성형(백골)으로 준비할 것
대전도안 친환경 시험 리스트
품목 | 시료 | 생산자 | 시험항목 |  |  | 시험방법 |  |  | 비고
주방가구 | 1식 | 솔로몬 | 총 휘발성 유기 화합물 |  |  | 대형챔버법 시험[KS I 2007] |  |  |  | 대형챔버로 시험 9월말
|  |  | 폼알데하이드 |  |  | 대형챔버 소형챔버중 택1
몸체용 | 15PB +양면LPL (4면엣지) | 동화기업 | 총 휘발성 유기 화합물 폼알데하이드 | 130*130 | 4 | 소형챔버법 [KS M 1998의 8항] |  |  | 0.1 이하 0.015 이하
유신물산
문짝용 | 18PB+양면HPL | 동화기업 |  |  | 4
대신메라민
뒤판용 | 3HDF+양면FF | 동화기업 |  |  | 4
피엔씨코리아
| 데커레이션시트 및 접착제 | 데커레이션시트 및 접착제 | 총 휘발성 유기 화합물 |  |  | 환경부 실내공기질 공정시험방법 |  |  | 0.1 이하
| (피니싱 호일 포함) | (피니싱 호일 포함) | 폼알데하이드 | [5 empty] | 0.015 이하
|  |  | 톨루엔 | [5 empty] | 0.079 이하
| 합성수지재 | 합성수지재 | 총 휘발성 유기 화합물 |  |  | 환경부 실내공기질 공정시험방법 |  |  | 0.1 이하
|  |  | 폼알데하이드 | [5 empty] | 0.015 이하
|  |  | 톨루엔 | [5 empty] | 0.079 이하
치장파티클보드(몸체) | 15PB +양면LPL | 동화기업 유신물산 | 총휘발성유기화합물 | 160*160 | 4 | SPS-KHFC 001-0438 | 2021-08-19 | 0.011 0.002 0.009 | 0.1 이하 | 환경수도연구원 접수
치장파티클보드(문짝) | 18PB+양면HPL | 동화기업 대신메라민 | 폼알데하이드 |  | 4 |  | 2021-08-19 | 0.077 0.056 0.014 | 0.015 이하
치장경질섬유판(뒤판) | 3HDF+양면FF | 동화기업 피엔씨코리아 | 톨루엔 |  | 4 |  | 2021-08-19 | 0.008 불검출 0.005 | 0.079 이하
대전도안 제품 및 안정성 시험 리스트
품목 | 시료 | 생산자 | 시험항목 | 시험장소 |  | 시험방법 |  |  | 비고
주방가구 | 주방가구1식 | 솔로몬 | 상부장추락 안정성시험 | 현장 |  | SPS-KHFC 001-0438 | 2021-07-29 | 이상없음 | 이상없음
| 주방가구1식 | 솔로몬 | 제품성능시험 | 한국가구시험연구원 |  | SPS-KHFC 001-0438
Note on E4: 시편두께*15배+50mm
Note on E9: 시편두께*15배+50mm