## 주방가구
이천장호원 B2BL 아파트 건설공공 1공구 주방가구
구분 | 품목(규격) | 시험항목 | 시료크기 | 시료수량 | 제조업체 | 비고 | 비고
완제품 | 주방가구 | 성능시험 | 1세트 |  | ㈜대성디앤에프
보드류 | 보통합판_준내수 1급_E0_(9T,15T,18T) | 준내수인장전단접착력 | 80*25 | 20 | 성창기업 |  | 홈 2.5mm | n=합판겹수 홈2.5mm
|  | 함수율 | 100*100 | 3
|  | 폼알데하이드 | 50*150 | 30
| 몸체_파티클보드_15형_E0_15mm | 밀도 | 100*100 | 3 | 동화기업㈜ |  | 백골
|  | 함수율 | 100*100 | 3
|  | 박리강도 | 50*50 | 3
|  | 휨강도 | 50*320 | 6
|  | 나사못유지력 | 50*100 | 6
|  | 폼알데하이드 | 50*150 | 30
| 문짝_파티클보드_15형_E0_18mm | 밀도 | 100*100 | 3 | 동화기업㈜ |  | 백골
|  | 함수율 | 100*100 | 3
|  | 박리강도 | 50*50 | 3
|  | 휨강도 | 50*320 | 가로3, 세로3
|  | 나사못유지력 | 50*100 | 평면3, 측면3
|  | 폼알데하이드 | 50*150 | 30
| 몸체_뒷판_섬유판_HDF_40형_E0_3mm | 밀도 | 100*100 | 3 | 동화기업㈜ |  | 백골
|  | 함수율 | 100*100 | 3
|  | 휨강도 | [5 empty] | 추가
|  | 폼알데하이드 | 50*150 | 33
치장보드류 | PB 15mm + LPL | TVOC | 160*160 | 4 | 동화+유신물산㈜ |  | 엣지없이 | ·주방가구_문짝 : 전면[HPL]+ 심재[PB_18mm]+ 후면[HPL] | LHCS 10 40 00 시험 / 소형챔버법[KS M 1998의 8]
| PB 18mm + HPL | HCHO |  |  | 동화+유신메라민공업㈜ |  |  | ·주방가구_몸체 : 전면[LPL]+ 심재[PB_15mm]+ 후면[LPL] | LHCS 10 40 00 시험 / 소형챔버법[KS M 1998의 8]
| HDF 3mm + pp | 톨루엔 |  |  | 동화+피앤씨코리아 |  |  | ·주방가구_뒷판 : 전면[P.P]+심재[HDF_3mm]+ 후면[P.P] | LHCS 10 40 00 시험 / 소형챔버법[KS M 1998의 8]
구성재 | PB 15mm + LPL | 총휘발성유기화합물(TVOC) | 135*135 | 2 | 동화+유신물산㈜ |  | 엣지2면부착
| PB 18mm + HPL | 폼알데하이드(FCHO) | 135*135 | 2 | 동화+유신메라민공업㈜
| HDF 3mm + pp | 8항,소형챔버법-가구용구성재 | 135*135 | 2 | 동화+피앤씨코리아
시트류 표면재 | 몸체_데커레이션시트_LPL_001 | 원지무게 | 100*100 | 2 | 유신물산㈜ |  | 원지
|  | 수지함량 | 100*100 | 2
| 문짝_데커레이션시트_HPL_0.45mm_001A(유광) | 두께 |  |  | 유신메라민공업㈜ |  | 원지 | 추가
|  | 내열수성/내열성 | 230*230 | 2
|  | 내오염성 | 300*300 | 2
| 몸체_뒷판_데커레이션시트시트_P.P_0.1mm | 인장강도 | 1말 | 1말 | 피앤씨코리아 |  | 원지 | 품번확인
인열강도
내약품성
최소두께
프탈레이트
중금속
폼알데하이드방출량
총휘발성유기화합물
톨루엔
엣지 | 몸체_엣지_데커레이션시트시트_PVC_0.6mm | 상온박리성 | 300*300 | 2 | ㈜에스와이 |  | 엣지4면접착
최소두께(올레핀계, PP)
| · 문짝_엣지_데커레이션시트시트_PET_1.0mm | 상온박리성 | 300*300 | 2 | 주식회사 신아플라텍 |  | 엣지4면접착
최소두께(올레핀계, PP)
기타 | 접착제_EVA 핫멜트 | 프탈레이트 | 100g 이상 | 1 | 헨켈코리아(유)
|  | 중금속 | 50*50 | 1
|  | TVOC | 100g 이상 | 1
HCHO
톨루엔
| 인조대리석 상판_MMA_싱글아이보리쿼츠SIO87 | 내충격성 | 300*300 | 1 | ㈜에스캠 (MMA)
|  | 내열성 | 230*230 | 1
|  | 내열수성 | 230*230 | 1
|  | 내오염성 | 300*300 | 2
|  | 휨강도 | 15*140 | 10
|  | 중금속 | 50*50 | 2
프탈레이트
|  | 폼알데하이드방출량 | [5 empty] | 추가
총휘발성유기화합물
톨루엔
| 인조대리석 상판_BMC_바이칼 화이트 KV-0001 | 내충격성 | 300*300 | 1 | 코반㈜ (BMC),
|  | 내열성 | 230*230 | 1
|  | 내열수성 | 230*230 | 1
|  | 내오염성 | 300*300 | 2
|  | 휨강도 | 15*140 | 10
|  | 중금속 | 50*50 | 2
프탈레이트
|  | 폼알데하이드방출량 | [5 empty] | 추가
총휘발성유기화합물
톨루엔
| 경첩 | 내식성 |  | 3 | 삼성정밀공업
|  | 내구성 |  | 2 | 삼성정밀공업
| 레일 | 내식성 |  | 3 | 삼성정밀공업
Note on C44: 상온박리성(표면) 시험 항목은 올레핀계(PP,PE), 폴리에스테르계(PET)의 두께가 0.3mm 이상인 경우에만 해당
Note on C46: 상온박리성(표면) 시험 항목은 올레핀계(PP,PE), 폴리에스테르계(PET)의 두께가 0.3mm 이상인 경우에만 해당

## 검토내용
주방가구 주요 원부자재 구성 및 재질
자재명 |  | 재질 및 모델 | 사양 | 제조회사 | 비고 | 검토내용
주방가구 |  | 주방가구 |  | ㈜대성디앤에프 |  | 완성품 시험성적서 가구 구성재 몸체, 문짝, 뒤판→미제출
몸체 | 표면재 | 데커레이션시트_LPL_001 | 001 | 유신물산㈜
| 보드류 | 파티클보드_15형_E0_15mm |  | 동화기업㈜
| 접착제 | - | - | - | LPL 열압 접착
몸체_뒷판 | 표면재 | 데커레이션시트시트_P.P_0.1mm | LPL001유사 | ㈜피앤씨코리아
| 보드류 | 섬유판_HDF_40형_E0_3mm |  | 동화기업㈜
| PP표면재접착 | 초산비닐수지에멀션 목재접착제_성우6500 | 성우6500 | 주식회사 성우플러스
몸체_엣지 | 표면재 | 데커레이션시트시트_PVC_0.6mm |  | ㈜에스와이 |  | 미제출
| 접착제 | EVA 핫멜트 | KS 205 | 헨켈코리아(유)
문짝 | 표면재_전면 | 데커레이션시트_HPL_0.45mm | 001A(유광) | 유신메라민공업㈜
| 표면재_후면 | 데커레이션시트_HPL_0.45mm | 001A(유광) | 유신메라민공업㈜
| 보드류 | 파티클보드_15형_E0_18mm |  | 동화기업㈜
| 접착제 | 데커레이션시트_HPL접착제_성우370 | 성우370 | 주식회사 성우플러스
문짝_엣지 | 표면재 | 데커레이션시트시트_PET_1.0mm | HPL001A | 주식회사 신아플라텍
| 접착제 | 폴리우레탄계_PUR2902 | PUR2902 | 헨켈코리아(유)
상판보조목 | 몸체연결재_보드류 | 보통합판_준내수 1급_E0_(9T,15T,18T) |  | 성창기업
경첩 |  | 댐핑볼레일 |  | 삼성정밀공업 |  | 모델명？
서랍재류 |  | 서랍재류, 부속철물 등 |  | 삼성정밀공업 |  | 모델명？
싱크볼 |  | 스체인리스 상판 및 싱크볼 |  | ㈜원앙 |  | 시험성과대비표, 모델명？
상판 |  | 인조대리석 상판_BMC | 바이칼 화이트 KV-0001 | (주)코반산업 | 26타입,37타입 | 카달로그 또는 견본
상판 |  | 인조대리석 상판_MMA | 싱글아이보리쿼츠SIO87 | ㈜에스캠 | 51타입 | 미제출