## 검사규격1
엘지하우시스 |  | 시험 및 검사규격 |  | 표준번호 | LSC-S5R-V012 | 페이지
|  |  |  | 제정일자 | 2020년 월 일
|  | LG지인바스 욕실장 검사 규격 |  | 개정차수 | 제 ( ) 차 | 1/3
개정일자
1. 적용범위
본 규격은 주택 및 건물의 실내에 설치되는 LG지인바스 욕실장 시험 및 검사규격에 대해 적용한다.
2. 목적
본 규격은 LG지인바스 욕실장 제품규격에 명기된 품질을 보증하기 위하여 시험 및 검사방법에 대해 구체적으로
나타내는 데 그 목적이 있다.
3. 검사 항목 및 합부 판정 기준
시험 및 검사규격 |  |  | 엘지하우시스 |  |  |  | A4(210X297)

## 검사규격2
시험 및 검사규격 | LG지인바스 욕실장 검사 규격 |  | 표준번호 | LSC-S5R-V012 | 페이지
|  |  | 개정일자(차수) | 2 년 월 일 ( ) | 2/3
4. 시험 및 검사 방법
시험 및 검사규격 |  | 엘지하우시스 |  |  |  | A4(210X297)

## 검사규격3
시험 및 검사규격 |  | LG지인바스 욕실장 검사 규격 |  | 표준번호 | LSC-S5R-V012 | 페이지
|  |  |  | 개정일자(차수) | 2 년 월 일 ( ) | 3/3
5. 검사 결과 기록 양식 (검사 성적서)
별첨 양식에 따른다
6. 합부판정
1) 전 항목에 대하여 합력으로 판정된 경우 최종 합격으로 한다.
2) 불합격일 경우 검사성적서에 불량으로 기록하고, 선별 후 보수 또는 폐기처리한다.
3) 불량 Lot에 대해서는 양품, 보수, 폐기 수량에 대해 기록하고 이에 대한 원인규명과 재발방치 대책을 수립한다.
7. 시행일자
본 규격은 2020년 월 일 부터 시행한다.
시험 및 검사규격 |  |  | 엘지하우시스 |  |  |  | A4(210X297)

## Back data
구분 | 검사유형 | 검사항목 | 검사규격 | 시료수 | 검사주기
욕실장 (판재) | 외관검사 | 제품치수 | 발주 치수와 일치할 것. (±10mm) | n=3, c=o | 입고시 (개포검사)
| 물성검사 | 강도시험 | 30KgF 이상일 것. | n=3, c=o | 필요시
| 유해물질 | 포름알데히드 | 평균 0.5mg/L 이하, 최대 0.7mg/L 이하일 것. | n=1, c=o | 연간
욕실장 (거울) | 물성검사 | 내습성 | 공시체(시편)주변에서 1.5mm의 범위를 제외한 부분에 부식 및 변색 및 들뜸현상이 있어서는 안된다. | n=1, c=o | 필요시
|  | 내염분성 | 공시체(시편)주변에서 1.5mm의 범위를 제외한 부분에 부식 및 변색 및 들뜸현상이 있어서는 안된다. | n=1, c=o | 필요시
욕실장 | 물성검사 | 밀착성 | 도장막이 벗겨지지 않을 것. | n=1, c=o | 분기
|  | 밀도 | 0.5 이상일 것 | n=1, c=o | 분기
(도장막) |  | 방청성 | 흠의 양 옆 약 3mm 의 바깥쪽 부분에 부풂 및 녹이 슬지 않을 것. | n=1, c=o | 필요시
|  | 촉진내후성 | KS K ISO 105-A02의 표 1에 의한 색표 3급 이상. | n=1, c=o | 필요시
욕실장 | 물성검사 | 내식성 | 녹이 슬지 않을 것. | n=1, c=o | 연간
(경첩) |  | 내구성 | 파손이 없고, 사용상 지장이 없을 것. | n=1, c=o | 필요시
욕실장 (완제품) | 외관검사 | 치수 | 발주 치수와 일치할 것. (±10mm) | n=3, c=o | 입고시 (개포검사)
|  | 제품치수 | 도면 치수와 일치할 것. (±10mm) | n=3, c=o | 입고시 (개포검사)
|  | 포장, 표시 | 주의사항이 부착 되어야 할 것. | n=3, c=o | 입고시 (개포검사)
|  | 겉모양 | a) 욕실장의 조립상태는 양호하여야 하고, 사용상 지장이 되는 흠, 변형, 부풂음 등이 없엉야 한다. b) 알루미늄 연결부 모서리는 매끄럽고, 연질 캡으로 마무리하여야 한다. c) 연결 및 가장자리는 사용상 지장이 되는 흠, 변형 등이 없어야 한다. d) 합성수지 시트 및 전사 필름지로 마감된 경우 에는 색조가 균일하고, 탈착 및 찢어짐, 부품 등이 없어야 한다. e) 도장면은 광택, 색조가 균일하고, 도장, 얼룩, 칠이 한군데로 몰리거나 흐름 등의 없이 평활 하여야 한다. f) 슬라이딩문 욕실장의 레일부는 작동이 원활하고 불균일한 소리가 나지 않아야 한다. | n=1, c=o | 필요시
| 물성검사 | 선반판 지지구의 강도 | 선반판 지지구의 빠짐이 없고, 변형이 없을 것. | n=1, c=o | 필요시
|  | 선반판의 휨 | 선반판의 휨 변형량이 0.3% 이하이고, 사용상 지장이 없을 것. | n=1, c=o | 필요시
|  | 슬라이딩문의 내구성 | 시험 후 레일의 빠짐이나 덜컹거림 등의 이상이 없을 것. | n=1, c=o | 필요시
|  | 여닫이문의 수평력 | 경첩의 파손 및 빠짐이 없어야 하고, 각 부의 변형이 없을 것.(450mm당 3mm 이) | n=1, c=o | 필요시
구분 | 검사유형 | 검사항목 | 검사규격 | 시료수 | 검사주기
욕실장 (완제품) | 물성검사 | 여닫이문의 내구성 | 잔류 변형량이 문짝폭 450 mm에 대하여 3mm 이하이며, 또한 사용상 지장이 없을 것. | n=1, c=o | 필요시
|  | 설치 강도 | 욕실장 자체나 설치상태에 이상이 없을 것. | n=1, c=o | 필요시
|  | 몸체 연결 강도 | 연결 부위의 파손, 또는 변형이 없을 것. | n=1, c=o | 필요시
| 유해물질 | TVOC, 포름알데히드, 라돈 | TVOC:0.015 mg/㎡•h 미만, 포름알데히드:0.1 mg/㎡•h 미만, 라돈:148 Bq/m3 미만 | n=1, c=o | 필요시
구분 | 검사유형 | 검사항목 | 검사방법 | 측정설비 | 검사방식 (R&R)
욕실장 (판재) | 외관검사 | 제품치수 | 제품을 평편한 곳에 올려 놓은 후 캘리퍼스 및 줄자 로 외관 길이 측정한다. | 디지매틱 캘리퍼스 ,줄자 | 물류센터 개포검사
| 물성검사 | 강도시험 | 꺽임강도기를 활용하여 반제품의 꺽임 상태를 측정 한다. | 꺽임강도기 | 물류센터 개포검사
| 유해물질 | 포름알데히드 | 품알데하이드 방출량 시험 (데시케이터법)은 KS M 1998의 9절에 따른다. | HPLC | 공인인증 시험
욕실장 (거울) | 물성검사 | 내습성 | 시편을 (60±3)℃의 포화 수증기 중에서 8시간 유지 한 후 그대로 실내에 16시간 방치한다, 이것을 5회 반복한 후 육안으로 부식, 변색, 들뜸의 유무를 조사한다. | 내습성 시험기 | 공인인증 시험
|  | 내염분성 | 시편 면적의 약 반을 상온에서 3% 식염수에 24시간 담근 다음 육안으로 부식 변색 및 들뜸의 유무를 조사한다. | 염수분무 시험기 | 공인인증 시험
욕실장 (도장,전사) | 물성검사 | 밀착성 | 시험편(제품)의 도장막에 예리한 칼날로 바탕재에 이르도록 서로 직교하는 긁음선을11선씩 긋고 강제에서는 1mm x 1mm, 목제에서는 2mm x 2mm의 네모꼴을 100개를 만든다. 그 위에 KS T 1528에 규정하는 셀로판 점착 테이프 를 붙인 다음, 그것을 벗겨서 도장막의 벗겨짐을 조사한다.(KS F 6313의 7.8.1) | 측정용 셀로판 점착테이프 | 공인인증 시험
|  | 밀도 | ① 반듯한 직육면체형태 제품을 버니어캘리퍼스를 이용해 가로, 세로, 높이를 측정 ② 같은 샘플의 총 질량를 측정 ③ ②의 질량을 ①에서 측정한 치수를 이용해 부피를 계산 한 후 나누어주면 밀도가 계산됨 ④ 4℃ 물의 밀도(997kg/m3)에 대한 비(比)를 계산하여 비중값을 구합니다. | 버니어 켈리퍼스 비커 | 공인인증 시험
|  | 방청성 | 시험편(제품)의 도장막에 예리한 칼날로 강판에 이르도록 긁음 자국을 내고, 3% 식염수(15℃~25℃) 약 70mm의 깊이까지 넣은 비커속에 시험편의 약 반을 담가서 100시간 방치한다. 다음에 시험편을 식염수에 담근 채 자국의 양쪽 3mm 이외의 부분의 부풂 유무를 조사한다. | 염수분무 시험기 | 공인인증 시험
|  | 촉진내후성 | 촉진내후성 시험은 KS M ISO 11507에 따르며 UV 노출은 (60 ± 3) ℃에서 4시간 노출시킨다. | 내구성 시험기 | 공인인증 시험
욕실장 (경첩) | 물성검사 | 내식성 | 내식성 시험은 KS D 9502의 중성 염수 분무 시험방법에 따라 48시간 실시한 후 이상 유무를 조사한다. | 염수분무 시험기 | 공인인증 시험
|  | 내구성 | 문짝에 하중을 가하지 않고, 약 25~95도까지 사이의 개폐를 1분간에 왕복 (18 ± 1)회의 속도로 4만회를 반복하고 이상 유무를 조사한다. | 개폐시험기 | 공인인증 시험
구분 | 검사유형 | 검사항목 | 검사방법 | 측정설비 | 검사방식 (R&R)
욕실장 (완제품) | 외관검사 | 치수 | 제품을 평편한 곳에 올려 놓은 후 캘리퍼스 및 줄자로 외관 길이 측정한다 | 디지매틱 캘리퍼스 ,줄자 | 물류센터 개포검사
|  | 제품치수 | 제품을 평편한 곳에 올려 놓은 후 캘리퍼스 및 줄자로 외관 길이 측정한다 | 디지매틱 캘리퍼스 ,줄자 | 물류센터 개포검사
욕실장 (완제품) | 외관검사 | 포장, 표시 | 육안으로 주의사항의 부착 상태를 확인한다 | 육안검사 | 물류센터 개포검사
|  | 겉모양 | a) 육안으로 조립상태, 흠, 변형, 찢어짐, 부풂 등을 확인하며 b) 조작 검사를 통한 레일부 작동 및 불균일한 소리 등을 확인한다. | 육안검사 | 공인인증 시험
| 물성검사 | 선반판 지지구의 강도 | 선반판의 한쪽 지지구로부터 약 220mm까지의 부분을 제외한 선반판 위에 선반판 면적 1d㎡당 질량 1.0 kg의 추를 가하고, 1.1kg(너비 70mm * 두께 10mm * 길이 200mm) 강제 충격판을 지지구에 가장 가까운 위치에 10회 전도시킨다. (KS G ISO 7170의 6.1.4) | 부하설비 (추/스프링 등) | 공인인증 시험
|  | 선반판의 휨 | 선반판 위에 선반판 면적 1d㎡당 질량 1.0 kg의 추를 선반판에 균등하게 1주일 (168시간)간 가한다.(KS G ISO 7170의 6.1.3) | 부하설비 (추/스프링 등) | 공인인증 시험
|  | 슬라이딩문의 내구성 | 모터나 에어실린더 등에 의한 반복 주행 시험장치에 (50 ± 10) N의 하중으로 1만회 왕복시킨다. (KS F 4534의 7.2) | 개폐시험기 | 공인인증 시험
|  | 여닫이문의 수평력 | 규정된 수령력을 문의 평면에 직각으로 힌지에서 가장 멀리 떨어진 가장자리 100mm 위치의 수평 중심선 위에 가한다. 질량 60N의 수평력을 가하면 서 10회 시험한다. (KS G ISO 7170의 7.1.2.2) | 부하설비 (추/스프링 등) | 공인인증 시험
|  | 여닫이문의 내구성 | 각각의 질량이 1.5kg인 두개의 추를 하나씩 수납 가구의 문의 표면 및 뒷면의 수직 중심선 중앙에 부착하여 4만회 개폐를 반복한다. (KS G ISO 7170의 7.1.4) | 개폐시험기 | 공인인증 시험
|  | 설치 강도 | a) 시험체는 문짝 및 서랍을 닫은 상태로 시험하고 위판과 몸체를 견고하게 고정하여 시험한다 b) 시험체 좌우 옆판 하단부를 고정하고,몸체 옆면 에서 앞면으로부터 50mm 들어간 부분에 (100x100)mm, 두께 24mm의 지지판을 댄다. c) 하중은 400 N에 이르면 이를 4분간 유지한 후 하중을 제거하고 이상 유무를 조사한다. | 부하설비 (추/스프링 등) | 공인인증 시험
|  | 몸체 연결 강도 | 몸체 위판 또는 밑판의 안치수로부터 100mm 떨어진 대표 부위에 연결강도 시험기를 고정시킨 후 서서히 하중을 가하여 892.4N에 이르면, 이를 4분간 유지한 후 하중을 제거하고 이상 유무를 조사한다. | 부하설비 (추/스프링 등) | 공인인증 시험
| 유해물질 | TVOC, 포름알데히드, 라돈 | 시료를 채취하여 소형챔버에서 측정 | HPLC, GC/MS, 라돈측정기 | 공인인증 시험

## Back data (2) (hidden)
검사항목
구분 | 검사유형 |  |  | 검사규격 | 시료수 | 검사주기 | 구분 |  | 검사유형 | 검사항목 | 검사규격 | 시료수 | 검사주기
위생도기 | 외관검사 |  | 표면육안 (기포, 색점) | a) 양변기 허용기준 - 세척면 : 집합 결점 불가, 2종류 합계 30개 - 겉보기면 : 집합 결점 불가, 2종류 합계 40개 b) 세면기 허용기준 - 보이는면 : 집합 결점 불가, 2종류 합계 20개 - 측면 : 집합 결점 불가, 2종류 합계 20개 | n=3, c=o | 입고시 (개포검사) |  | 위생도기
|  |  | 표면육안 (작은볼록, 얼룩, 핀홀) | a) 양변기 - 세척면 : 집합 결점 불가, 3종류 합계 15개 - 겉보기면 : 집합 결점 불가, 3종류 합계 20개 b) 세면기 - 보이는면 : 집합 결점 불가, 3종류 합계 10개 - 측면 : 집합 결점 불가, 3종류 합계 10개 | n=3, c=o | 입고시 (개포검사)
|  |  | 표면육안 (중간볼록, 중간얼룩) | a) 양변기 - 세척면 : 불가 - 겉보기면 : 2개 b) 세면기 - 보이는면 : 불가 - 측면 : 중간볼록 불가, 중간얼룩 2개 | n=3, c=o | 입고시 (개포검사)
|  |  | 표면육안 (무광택, 갈라짐, 유약벗겨짐, 흠집, 유파) | 양변기 세면기 모두 불가 무광택, 갈라짐, 유약 벗겨짐, 흠집, 유파가 없을 것 | n=3, c=o | 입고시 (개포검사)
|  |  | 표면육안 (유약몰림) | a) 양변기 : 두께 3 mm b) 세면기 : 두께 3 mm | n=3, c=o | 입고시 (개포검사)
|  |  | 표면육안 (뒤틀림) | a) 양변기 : 시트를 설치한 후 현저하게 눈에 띄지 않을 것. b) 세면기 - 윗면의 뒤틀림은 수평면에 대해서 6 mm - 벽에 붙은 면의 뒤틀림은 수직면에 대해서 3 mm | n=3, c=o | 입고시 (개포검사)
|  |  | 표면촉수 | 모서리,면,부위등에 날카로움이 없을 것. | n=3, c=o | 입고시 (개포검사)
|  |  | 외관치수 | 외형 크기의 허용오차 범위 내 준할 것 . - 표준 Spec ±5% 이내 | n=3, c=o | 입고시 (개포검사)
|  |  | 배관거리 | 설치벽 - 배수구 중앙 거리 : 305mm ±5% | n=3, c=o | 입고시 (개포검사)
|  |  | 플랜지결합 | 플랜지가 빠지지 않을 것. | n=3, c=o | 입고시 (개포검사)
|  |  | 부자재결합 | 3가지 모두 체결에 이상이 없을 것. | n=3, c=o | 입고시 (개포검사)
위생도기 | 물성검사 |  | 세면기 하중 | 15분 하중 가압 후 제품이 파손되지 않을 것. | n=1, c=o | 분기
|  |  | 목구 배출성능 (양변기 수로내부 측정) | 44mm 목구가 배출될 것. (배출 수량 6L 기준) | n=3, c=o | 분기
|  |  | PP볼 배출성능 | 미 배출 잔량이 10개 이하일 것, 총 3회 시험, (배출 수량 6L 기준) | n=3, c=o | 분기
|  |  | PP입자 배출성능 | 미 배출 잔량이 75개 이하일 것, 총 3회 시험, (배출 수량 6L 기준) | n=3, c=o | 분기
|  |  | 잉크침투도 | 잉크 침투도가 3 mm 이하일 것 | n=3, c=o | 분기
|  |  | 내급랭성 | 소지나 유약에 금이 가지 않을 것 | n=3, c=o | 분기
|  |  | 내균열성 | 내/외부 균열이 생기지 안을 것. | n=3, c=o | 분기
|  |  | 누기 | 누기가 없으며, 배수에 문제가 없을 것 (세척시험) | n=3, c=o | 분기
|  |  | 누수 | 담수 후 30분 경과, 누수가 없을 것 | n=3, c=o | 분기
|  |  | 세척성능 | a) 세척면에 붉은 잉크의 흔적이 남지 않을 것. b) 서양식 대변기는 대용 오물 A(50~75mm)가 완전히 변기 밖으로 배출될 것. | n=3, c=o | 분기
| 유해물질 |  | 라돈검사 | 검출 수치 148 Bq/m3 이하 일것 | n=3, c=o | 연간
도기질타일 (벽타일) |  | 외관검사 | 표면외관 | 금, 갈자짐, 박리층, 현저한 뒷면 흠집, 깨어짐이 없을 것 | n=3, c=o | 입고시 (개포검사)
|  |  | 색상 | 타일 상호간 색조의 불균일, 광택의 불균일이 없을 것 | n=3, c=o | 입고시 (개포검사)
|  |  | 제품치수 | 크기별 허용범위 50mm 초과 105mm 이하 타일 ±0.6mm 이하 105mm 초과 155mm 이하 타일 ±0.8mm 이하 155mm 초과 305mm 이하 타일 ±1.5mm 이하 305mm 초과 타일 ±2.0mm 이하 | n=3, c=o | 입고시 (개포검사)
|  |  | 치수불규칙 | 크기별 허용범위 50mm 초과 105mm 이하 타일 ±0.6mm 이하 105mm 초과 155mm 이하 타일 ±0.8mm 이하 155mm 초과 305mm 이하 타일 ±1.5mm 이하 305mm 초과 타일 ±2.0mm 이하 | n=3, c=o | 입고시 (개포검사)
|  |  | 제품두께 | 제작치수 ±0.7mm | n=3, c=o | 입고시 (개포검사)
|  |  | 볼록,오목 뒤틀림 | 크기별 허용범위 50mm 초과 105mm 이하 타일 +0.9mm 이하, -0.6mm이상 105mm 초과 155mm 이하 타일 +1.2mm 이하, -0.8mm이상 155mm 초과 305mm 이하 타일 +1.5mm 이하, -1.0mm이상 305mm 초과 타일 +1.8mm 이하, -1.2mm이상 | n=3, c=o | 분기
|  |  | 옆면 뒤틀림 | 크기별 허용범위 50mm 초과 105mm 이하 타일 -1.0mm이상 105mm 초과 155mm 이하 타일 -1.5mm이상 155mm 초과 305mm 이하 타일 -2.0mm이상 305mm 초과 타일 -2.5mm이상 | n=3, c=o | 분기
|  | 물성검사 | 꺽임강도 | 12 N/㎝ 이상 | n=3, c=o | 연간
|  |  | 흡수율 | 도기질 18.0 % 이하 | n=3, c=o | 연간
|  |  | 내약품성 | 이상이 없어야 할 것 | n=3, c=o | 연간
|  |  | 내균열성 | 균열 및 금 갈라짐이 없을 것 | n=3, c=o | 연간
|  | 유해물질 | 라돈검사 | 검출 수치 148 Bq/m3 이하 일것 | n=3, c=o | 연간
자기질타일 (바닥타일) |  | 외관검사 | 표면외관 | 금, 갈자짐, 박리층, 현저한 뒷면 흠집, 깨어짐이 없을 것 | n=3, c=o | 입고시 (개포검사)
|  |  | 색상 | 타일 상호간 색조의 불균일, 광택의 불균일이 없을 것 | n=3, c=o | 입고시 (개포검사)
|  |  | 제품치수 | 크기별 허용범위 50mm 이하 타일 ±1.5mm 50m 초과 105mm 이하 타일 ±2.0mm 이하 105mm 초과 155mm 이하 타일 ±2.5mm 이하 155mm 초과 305mm 이하 타일 ±3.0mm 이하 305mm 초과 타일 ±3.5mm 이하 | n=3, c=o | 입고시 (개포검사)
|  |  | 치수불규칙 | 크기별 허용범위 50mm 이하 타일 ±1.5mm 50mm 초과 105mm 이하 타일 ±2.0mm 이하 105mm 초과 155mm 이하 타일 ±2.5mm 이하 155mm 초과 305mm 이하 타일 ±3.0mm 이하 305mm 초과 타일 ±3.5mm 이하 | n=3, c=o | 입고시 (개포검사)
|  |  | 제품두께 | 제작치수 ±0.8mm | n=3, c=o | 입고시 (개포검사)
|  |  | 볼록,오목 뒤틀림 | 크기별 허용범위 50mm 초과 105mm 이하 타일 +1.2mm 이하, -0.9mm이상 105mm 초과 155mm 이하 타일 +1.6mm 이하, -1.2mm이상 155mm 초과 305mm 이하 타일 +2.0mm 이하, -1.5mm이상 305mm 초과 타일 +2.4mm 이하, -1.8mm이상 | n=3, c=o | 분기
|  |  | 옆면 뒤틀림 | 크기별 허용범위 50mm 초과 105mm 이하 타일 -1.0mm이상 105mm 초과 155mm 이하 타일 -1.5mm이상 155mm 초과 305mm 이하 타일 -2.0mm이상 305mm 초과 타일 -2.5mm이상 | n=3, c=o | 분기
|  | 물성검사 | 꺽임강도 | 100 N/㎝ 이상 | n=3, c=o | 연간
|  |  | 흡수율 | 자기질 3.0 % 이하 | n=3, c=o | 연간
|  |  | 내약품성 | 이상이 없어야 할 것 | n=3, c=o | 연간
|  |  | 내동해성 | 금갈라짐 및 소지,유약의 벗겨짐이 없을것 | n=3, c=o | 연간
|  |  | 내마모성 | 0.01g 이하일 것 | n=3, c=o | 연간
|  |  | 미끄럼저항성 | 0.40 이상일 것 | n=3, c=o | 연간
|  |  | 내균열성 | 균열 및 금 갈라짐이 없을 것 | n=3, c=o | 연간
|  | 유해물질 | 라돈검사 | 검출 수치 148 Bq/m3 이하 일것 | n=3, c=o | 연간
수전금구 |  | 외관검사 | 몸체 - 니쁠 체결 | PT 1/2-14 게이지 맞춤시 이상 없을 것 | n=3, c=o | 분기
|  |  | 고압호스 - 앵글밸브 체결 | PF 1/2-14 게이지 맞춤시 이상 없을 것 | n=3, c=o | 분기
|  |  | 도금두께 | 표준 Spec 크롬(Cr) :0.1㎛ 니켈(Ni):2.0㎛ 이상일 것(황동제품 기준) | n=3, c=o | 필요시
|  |  | 표면외관 | 표면이 매끈하고 해로운 결함이 없을것 | n=3, c=o | 입고시 (개포검사)
|  |  | 제품치수 | 지정 된 표준의 허용오차 범위 내 준할 것 (표준 Spec ±2.0mm ) | n=3, c=o | 입고시 (개포검사)
|  |  | 온,냉수 표기 | 정면에서 보았을 때 왼쪽은 온수, 오른쪽은 냉수 표기 준수 할 것 | n=3, c=o | 입고시 (개포검사)
|  | 물성검사 | 조작성능 | 조작이 원활하고 작동력이 0.8N.m이하 일 것 | n=3, c=o | 연간
|  |  | 토수검사 | 온냉수 혼합 꼭지(세면용/싱크) 6.0 이하 L/min 샤워 헤드 7.5 이하 L/min | n=3, c=o | 연간
|  |  | 내압성능 | 내압부의 변형, 파손 및 누수가 없어야 할 것 | n=3, c=o | 연간
|  |  | 물충격 한계 성능 | 물충격 값(핸들 또는 레버를 닫았을 때의 압력)이 1.5 MPa 이하일 것 | n=3, c=o | 연간
|  |  | 역류방지 성능 | 역류 방지 장치에서 시트 누설이 없어야 한다. | n=3, c=o | 연간
|  |  | 내한 성능 | 정해진 검사 조건에서 조작, 토수, 내압, 물충격한계, 역류방지, 정량지수, 절연, 자동온도 조절 성능을 만족해야한다. | n=3, c=o | 연간
|  |  | 내열 성능 | 검사 조건에서 조작, 내압성능을 만족해야 함 | n=3, c=o | 연간
|  |  | 내식성(염수분테스트) | 부식이 일어나지 않을 것 | n=3, c=o | 연간
|  |  | 열 사이클 시험 | 균열, 부풀음, 박리, 쪼그라진 흠, 뒤틀림 등의 결함이 없어야 한다. | n=3, c=o | 필요시
|  | 유해물질 | 유해물질(48종) 용출검사 | 인체 해로운 성분(48종) 용출 검사에 적합 할 것 <수도법 시행령 제24조> | n=3, c=o | 연간
|  |  | 유해물질(중금속)검사 | 1,000 mg/kg 이하 (Pb, Cd, Hg, Cr6+의 합) | n=3, c=o | 연간
ACC (수건걸이) |  | 외관검사 | 겉모양 | 수건걸이의 표면은 위험한 모서리, 돌기, 흠 및 변형이 없어야 하고 사용상 해로운 결함이 없어야한다 다만 표면에 부식이 발생되는 재료를 사용할 경우에는 부식이 발생되지 않도록 표면 처리를 해야한다. | n=3, c=o | 입고시 (개포검사)
|  |  | 치수 | a) 좌우 설치구 센터간 거리 :450mm, 470mm, 500mm, 600mm ±5mm b) 가로대 - 벽면 폭 1 : 45mm이상(1개 가로대), 50mm이상(2개 가로대) c) 가로대 - 벽면 폭 2 : 90mm이상(2개 가로대), 개로대가 2개인경우 바깥쪽 가로대 기준 d) 고정나사 벽 체결후 깊이 : 25mm | n=3, c=o | 입고시 (개포검사)
|  | 물성검사 | 도금 | 니켈 : ABS수지, 구리 및 구리합금 2㎛이상 아연합금 8㎛이상 크롬 : ABS수지, 구리 및 구리합금 0.1㎛이상 아연합금 0.1㎛이상 | n=3, c=o | 연간
ACC (휴지걸이) |  | 외관검사 | 겉모양 | 휴지걸이의 표면은 위험한 모서리, 돌기, 흠 및 변형이 없어야 하고 사용상 해로운 결함이 없어야한다 다만 표면에 부식이 발생되는 재료를 사용할 경우에 는 부식이 발생되지 않도록 표면 처리를 해야한다. | n=3, c=o | 입고시 (개포검사)
|  |  | 치수 | a) 홀더 :110mm이상 b) 홀더간 폭 : 62mm이상 c) 고정나사 벽 체결후 깊이 : 25mm d) 두께 : 덮게 : 0.5mm이상, 몸통 0.8mm 이상 | n=3, c=o | 입고시 (개포검사)
|  | 물성검사 | 도금 | 니켈 : ABS수지, 구리 및 구리합금 2㎛이상 아연합금 8㎛이상 크롬 : ABS수지, 구리 및 구리합금 0.1㎛이상 아연합금 0.1㎛이상 | n=3, c=o | 연간
ACC 기타 도금된 |  | 외관검사 | 치수 | 표준 Spec +5, -0mm | n=3, c=o | 입고시 (개포검사)
|  |  | 조립상태 | 표준 Spec 에 맞추어 가공, 조립될 것 (특성상 겉모양 참조) | n=3, c=o | 입고시 (개포검사)
|  |  | 인쇄사양 | 인쇄 Spec 에 맞추어 미인쇄, 얼룩, 인쇄줄 등이 없을 것 | n=3, c=o | 입고시 (개포검사)
|  |  | 포장상태 | 시공 부속품의 포장 및 완충제가 정상 내포될 것 | n=3, c=o | 입고시 (개포검사)
|  | 유해물질 | 중금속 검사 | 1,000 mg/kg 이하 (Pb, Cd, Hg, Cr6+의 합) | n=3, c=o | 연간
일체형양변기 조립형 비데 |  | 외관검사 | 표면외관 | 구성품 3곳에 크렉, 스크레치, 이색이 발견되지 않을 것 | n=3, c=o | 입고시 (개포검사)
|  |  | 제품치수 | 표준 Spec ±2.0mm | n=3, c=o | 입고시 (개포검사)
|  |  | 표시사항 | 모두 표기되어 있을 것 | n=3, c=o | 입고시 (개포검사)
|  |  | 주위라벨 | 소비자가 사용상 주의 해야할 사항을 명확히 표기 할 것 ex) 파손, 취급주의, 세제 사용 금지, 담뱃불 취급 주의등 | n=3, c=o | 입고시 (개포검사)
|  | 물성검사 | 대기전력 | 0.01A 이하 일 것 | n=3, c=o | 분기
|  |  | 시트 착좌 센서 동작 | 제품가동에 이상이 없을 것 | n=3, c=o | 분기
|  |  | 기계적 강도 (비데시트 강도) | 비데에 균열, 파손, 변형, 절선 등의 이상이 없어야 한다. | n=3, c=o | 연간
|  |  | 기계적 강도 (비데시트 개폐 강도) | 비데 시트 개폐동장에 이상이 없어야 한다. | n=1, c=o | 연간
|  |  | 기계적 강도 (비데뚜껑 강도) | 비데 뚜껑에 에 균열, 파손, 변형, 절선 등의 이상이 없어야 한다. | n=1, c=o | 연간
|  |  | 기계적 강도 (코드 인입구 강도) | 내부 접속부에 장력을 가하지 않았을 때 붓싱이 벗겨질 우려가 없을 것 | n=1, c=o | 연간
|  |  | 세정 수세 | 500~700cc/min, 400 mL / min 이상일 것 | n=3, c=o | 반년
|  |  | 온수온도(최대) | 4.0 ~ 6.0A 일 것, 40 ± 3 ℃ | n=3, c=o | 반년
|  |  | 시트온도(최대) | 0.25 ~ 0.33A 일 것, 40 ± 5 ℃ | n=3, c=o | 반년
|  |  | 건조온도(최대) | 0.6 ~ 1.5A 일 것, 50℃ 초과 80 ℃ 이하 | n=3, c=o | 반년
|  |  | 온풍 성능 | 풍속이 4 m/s 이상 일 것 | n=3, c=o | 반년
|  |  | 내수압성 | 수도 직결식 및 펌프 직송식의 내수압 성능은 누설 및 변형이 없을 것 | n=3, c=o | 반년
|  |  | 수격 방지 성능시험 | 급폐지 동작이 자동식의 경우 수격치가 0.45MPa 이하일것 급폐지 동작이 수동식의 경우 수격치가 1.50MPa 이하일것 | n=3, c=o | 반년
|  |  | 역류 방지 성능 | 누설이 없어야 한다. | n=3, c=o | 반년
|  |  | 부압 작동 성능시험 | 투명관내 수위 상승이 없을 것 | n=3, c=o | 반년
|  |  | 내구성시험 | 규정된 사이클 시험후 이상이 없을 것 | n=1, c=o | 연간
|  |  | 내부식성 | 피복은 파손되지 않아야 하며, 금속부에서 풀리지 않아야한다. | n=1, c=o | 연간
|  |  | 내부식성 | 요구사항을 준수하는 범위에서 손상되지 않아야 한다. | n=1, c=o | 연간
|  |  | 버튼동작및LED동작 | 동작 및 LED 점등,점멸 이상 없을 것 | n=3, c=o | 분기
|  |  | 내전압 | AC 1800V/1초간 견딜것 | n=3, c=o | 분기
|  |  | 절연저항 | 100㏁ 이상 | n=3, c=o | 분기
거울 |  | 외관검사 | 겉모양 | 반사면에 심한 흠, 기포, 줄무늬, 색깔 있는 침전물, 검은 점, 얼룩, 주위부의 흠 및 반짝이는 점의 결함이 없어야 하고, 보호막은 핀홀, 터진 기포, 균열등이 없어야 한다. | n=3, c=o | 입고시 (개포검사)
|  | 물성검사 | 금속 반사막 및 보호막의 접착력 | 금속 반사막 및 보호막의 제거된 표면적이 바둑판 무늬 표면적의 15% 이하여야 한다. | n=3, c=o | 반년
|  |  | 도막의 연필경도 | 흠집이 생기지 않을 것 | n=3, c=o | 반년
|  |  | 반사율 | 은 거울은 83% 이상이어야 하며, 알루미늄 거울은 80% 이상이어야 한다. | n=3, c=o | 반년
|  |  | 내습성 | 공시체(시편)주변에서 1.5mm의 범위를 제외한 부분에 부식 및 변색 및 들뜸현상이 있어서는 안된다 | n=1, c=o | 연간
|  |  | 내염분성 | 공시체(시편)주변에서 1.5mm의 범위를 제외한 부분에 부식 및 변색 및 들뜸현상이 있어서는 안된다. | n=1, c=o | 연간
|  |  | 밀착성 시험 | 벗겨짐이 15개 이하여야 한다. | n=1, c=o | 연간
욕조 (플라스틱) |  | 외관검사 | 표면외관 | 욕조 및 부속품은 뚜렷이 나타나는 변형, 흠. 결손, 잔금등이 없을것 | n=3, c=o | 입고시 (개포검사)
|  |  | 길이/너비 치수 | 길이 규격 치수 ± 5mm / 너비 규격 치수 ± 3mm | n=3, c=o | 입고시 (개포검사)
|  |  | 깊이치수 | 깊이 규격 치수 ± 5mm | n=3, c=o | 입고시 (개포검사)
|  | 물성검사 | 에이프런면 변형 | 중앙부의 변형 10mm 이내일 것 | n=1, c=o | 필요시
|  |  | 만수시 변형 | 바닥의표면에 균열,중앙부의휨은 4곳 모두 2mm이내 일것 | n=1, c=o | 필요시
|  |  | 모래주머니 충격 | 바닥의 표면에 균열,기타 사용상 해로운 결함이 없을것 | n=1, c=o | 필요시
|  |  | 낙구 충격 | 표면에 균열이 생기지 않을 것 | n=1, c=o | 필요시
|  |  | 내탕성 | 표면에 균열,기포 또는 현저한 변색,퇴색이 생기지 않을것 | n=1, c=o | 필요시
|  |  | 내하중성 | 바닥면 및 위 테두리면에 하중을 가하여 표면에 균열, 박리가 생기지 않을 것 | n=1, c=o | 필요시
|  |  | 인장강도 | 고리,접속링 등의파손,변형이 생기지 않을것 | n=1, c=o | 필요시
|  |  | 수축율 | 수축율 0.5% 이내일 것 | n=1, c=o | 필요시
|  |  | 누수 | 누수량이 0.03 L/h 이내 일것, 또한 부착부에서 누수가 생기지 않을 것 | n=1, c=o | 필요시
|  |  | 내오염성 | 오염 회복률 85% 이상일 것 | n=3, c=o | 필요시
|  |  | 배수 기구 인장 강도 | 고리, 접속 링 등에 파손, 변형이 생기지 않을 것. | n=1, c=o | 필요시
|  | 유해물질 | TVOC, 포름알데히드, 라돈 | TVOC:0.015 mg/㎡•h 미만, 포름알데히드:0.1 mg/㎡•h 미만, 라돈:148 Bq/m3 미만 | n=1, c=o | 연간
천장재 |  | 외관검사 | 외관 | 기포, 이물, 오염, 스크래치, 흠 등이 없을 것 | n=3, c=o | 입고시 (개포검사)
|  |  | 치수 | 표준 Spec ±5mm | n=3, c=o | 입고시 (개포검사)
|  |  | 외관 | 점착줄, 기포, 이물, 오염, 스크래치, 흠 등이 없을 것 | n=3, c=o | 입고시 (개포검사)
|  |  | 치수 | 표준 Spec ±5mm | n=3, c=o | 입고시 (개포검사)
|  |  | 중량 | 표준 Spec ± 1000g | n=3, c=o | 필요시
|  |  | 변형 | 표준 Spec 중앙부 기준 변헝이 10mm 이내 일 것 | n=3, c=o | 연간
|  | 물성검사 | 인장강도 | 측정 기준치 : 25 N/㎟이상 | n=1, c=o | 필요시
|  |  | 충격강도 | 측정 기준치 : 15 kJ/㎡이상 | n=1, c=o | 필요시
|  | 유해물질 | TVOC, 포름알데히드, 라돈 | TVOC:0.015 mg/㎡•h 미만, 포름알데히드:0.1 mg/㎡•h 미만, 라돈:148 Bq/m3 미만 | n=1, c=o | 연간
AL원자재 |  | 외관검사 | 표면외관 | 해로운 결함이 없을 것 | n=3, c=o | 입고시 (개포검사)
|  |  | 제품치수 | 도면 및 발주규격과 일치할 것 | n=3, c=o | 입고시 (개포검사)
샤워파티션 / 샤워부스 |  | 외관검사 | 파손 | 유리 모서리부위 깨짐이 없을 것 | n=3, c=o | 입고시 (개포검사)
|  |  | 프레임고정 | 프레임과 유리 고정상태가 이상이 없을 것 | n=3, c=o | 입고시 (개포검사)
|  |  | 도어방향 | 틈새 및 방향성에 이상이 없을 것 | n=3, c=o | 입고시 (개포검사)
|  |  | 치수 | 도면과 일치할 것 | n=3, c=o | 입고시 (개포검사)
|  |  | 조립상태 | 조립상태가 이상이 없을 것 | n=3, c=o | 입고시 (개포검사)
|  |  | 포장, 표시 | 결품 및 포장상태, 인쇄상태가 이상이 없을 것 | n=3, c=o | 입고시 (개포검사)
접합유리 |  | 외관검사 | 겉모양 | 기포, 이물질, 판 어긋남, 잔금, 이빠짐, 흠이 없을 것 | n=3, c=o | 입고시 (개포검사)
|  | 물성검사 | 만곡 |  | n=1, c=o | 필요시
|  |  | 내열성 | 기포 또는 기타 결점이 없을 것 | n=1, c=o | 연간
|  |  | 내습성 | 기포, 변색, 흐림이 없을 것 | n=1, c=o | 연간
|  |  | 낙구충격 | 6매 시험 시 5매 이상 시료의 중간막에 절단, 결락에 따른 노출 부분이 없을 것 | n=1, c=o | 연간
|  |  | 쇼트백 충격 | 시료 4매 시험 결과 75mm 공이 자유로이 통과하는 구멍이 생기지 않고 비산되지 않을 것 | n=1, c=o | 연간
락패널 |  | 외관검사 | 소재칼라 | 한도 견본 이내일 것 | n=3, c=o | 입고시 (개포검사)
|  |  | 필름의 기포, 오염,들뜸 | 식별 불가능 수준일 것 | n=3, c=o | 입고시 (개포검사)
|  |  | 의장면 이물, 찍힘, 눌림 | 식별 불가능 수준일 것 | n=3, c=o | 입고시 (개포검사)
|  |  | 두께 허용차 | ±0.5mm이내 | n=3, c=o | 입고시 (개포검사)
|  |  | 길이/폭 허용차 | ±1.0mm이내 | n=3, c=o | 입고시 (개포검사)
|  |  | 대각 허용차 | ±1.0mm이내 | n=3, c=o | 입고시 (개포검사)
|  | 물성검사 | 내충격성 | 낙하표면에 균열 및 파괴가 없을 것 | n=1, c=o | 연간
|  |  | 결로시험 | 외관상 변형 및 부풀음, 부식, 벗겨짐이 없을 것 | n=1, c=o | 연간
|  |  | 가스유해성 | 평균행동정지시간 : 9min 이상 | n=1, c=o | 연간
|  |  | 불연성능 | 최고온도와 최종평형온도와의 온도차 : 20℃ 이하 질량 감소율 : 30%이하 | n=1, c=o | 연간
|  |  | 내긁힘성 | 긁힘 현상이 없을 것 | n=1, c=o | 연간
|  | 유해물질 | TVOC, 포름알데히드, 라돈 | TVOC:0.015 mg/㎡•h 미만, 포름알데히드:0.1 mg/㎡•h 미만, 라돈:148 Bq/m3 미만 | n=1, c=o | 연간
매립형 조명 |  | 외관검사 | 표면외관 | 기포, 이물, 오염, 스크래치, 흠 등이 없을 것 | n=3, c=o | 입고시 (개포검사)
|  |  | 제품치수 | 표준 Spec ±2mm이내 | n=3, c=o | 입고시 (개포검사)
|  |  | 제품두께 | 표준 Spec ± 5㎛이내 | n=3, c=o | 입고시 (개포검사)
|  |  | 표시사항 | 모두 표기되어 있을 것 | n=3, c=o | 입고시 (개포검사)
|  | 물성검사 | 충전부에 대한 감전보호 | KS C IEC 60598－1의 8절(감전에 대한 보호)에 따라 시험하였을 때, 이에 적합하여야 한다. | n=1, c=o | 연간
|  |  | 온도상승 | KS C IEC 60598－1의 12절(내구성 시험과 열 시험)에 따라 시험하였을 때, 이에 적합하여야 한다. | n=1, c=o | 연간
|  |  | 내분진 및 내습성 | KS C IEC 60598－1의 9절(먼지, 경질 물체 및 습기에 대한 내성)에 따라 시험하였을 때, 이에 적합하여야한다. | n=1, c=o | 연간
|  |  | 누설 전류 | KS C IEC 60598－1의 10절에 따라 시험하였을 때, 이에 적합하여야 한다. | n=1, c=o | 연간
|  |  | 광속유지율 | 초기 측정값의 90 % 이상 일 것 | n=1, c=o | 연간
|  |  | 열 충격 사이클 | 작동이 정상적 일것 | n=1, c=o | 연간
|  |  | 개폐시험 | 실시 시 문제가 없을것 | n=1, c=o | 연간
|  |  | 적합성 | 위 모든 시험 실시 후, 등기구는 15분간 점등이 정상적 일 것 | n=1, c=o | 연간
욕실장 (판재) |  | 외관검사 | 제품치수 | 발주 치수와 일치할 것 | n=3, c=o | 입고시 (개포검사)
|  | 물성검사 | 강도시험 | 30KgF 이상 | n=3, c=o | 필요시
|  | 유해물질 | 포름알데히드 | 평균 0.5mg/L 이하, 최대 0.7mg/L 이하일 것. | n=1, c=o | 연간
욕실장 (거울) |  | 물성검사 | 내습성 | 공시체(시편)주변에서 1.5mm의 범위를 제외한 부분 에 부식 및 변색 및 들뜸현상이 있어서는 안된다 | n=1, c=o | 필요시
|  |  | 내염분성 | 공시체(시편)주변에서 1.5mm의 범위를 제외한 부분에 부식 및 변색 및 들뜸현상이 있어서는 안된다 | n=1, c=o | 필요시
욕실장 (도장막) |  | 물성검사 | 밀착성 | 도장막이 벗겨지지 않을 것. | n=1, c=o | 연간
|  |  | 방청성 | 흠의 양 옆 약 3mm 의 바깥쪽 부분에 부풂 및 녹이 슬지 않을 것. | n=1, c=o | 필요시
|  |  | 촉진내후성 | KS K ISO 105-A02의 표 1에 의한 색표 3급 이상. | n=1, c=o | 필요시
욕실장 (경첩) |  | 물성검사 | 내식성 | 녹이 슬지 않을 것. | n=1, c=o | 연간
|  |  | 내구성 | 파손이 없고, 사용상 지장이 없을 것. | n=1, c=o | 필요시
욕실장 (완제품) |  | 외관검사 | 치수 | 도면 치수와 일치할 것 | n=3, c=o | 입고시 (개포검사)
|  |  | 제품치수 | 도면 치수와 일치할 것 | n=3, c=o | 입고시 (개포검사)
|  |  | 포장, 표시 | 주의사항이 부착 되어야 할 것 | n=3, c=o | 입고시 (개포검사)
|  |  | 겉모양 | a) 욕실장의 조립상태는 양호하여야 하고, 사용상 지장이 되는 흠, 변형, 부풂음 등이 없엉야 한다. b) 알루미늄 연결부 모서리는 매끄럽고, 연질 캡으로 마무리하여야 한다. c) 연결 및 가장자리는 사용상 지장이 되는 흠, 변형 등이 없어야 한다. d) 합성수지 시트 및 전사 필름지로 마감된 경우에는 색조가 균일하고, 탈착 및 찢어짐, 부품 등이 없어야 한다. e) 도장면은 광택, 색조가 균일하고, 도장, 얼룩, 칠이 한군데로 몰리거나 흐름 등의 없이 평활 하여야 한다. f) 슬라이딩문 욕실장의 레일부는 작동이 원활하고 불균일한 소리가 나지 않아야 한다. | n=1, c=o | 필요시
|  | 물성검사 | 선반판 지지구의 강도 | 선반판 지지구의 빠짐이 없고, 변형이 없을 것. | n=1, c=o | 필요시
|  |  | 선반판의 휨 | 선반판의 휨 변형량이 0.3% 이하이고, 사용상 지장이 없을 것. | n=1, c=o | 필요시
|  |  | 슬라이딩문의 내구성 | 시험 후 레일의 빠짐이나 덜컹거림 등의 이상이 없을 것. | n=1, c=o | 필요시
|  |  | 여닫이문의 수평력 | 경첩의 파손 및 빠짐이 없어야 하고, 각 부의 변형이 없을 것. | n=1, c=o | 필요시
|  |  | 여닫이문의 내구성 | 잔류 변형량이 문짝폭 450 mm에 대하여 3mm 이하이며, 또한 사용상 지장이 없을 것. | n=1, c=o | 필요시
|  |  | 설치 강도 | 욕실장 자체나 설치상태에 이상이 없을 것. | n=1, c=o | 필요시
|  |  | 몸체 연결 강도 | 연결 부위의 파손, 또는 변형이 없을 것. | n=1, c=o | 필요시
|  | 유해물질 | TVOC, 포름알데히드, 라돈 | TVOC:0.015 mg/㎡•h 미만, 포름알데히드:0.1 mg/㎡•h 미만, 라돈:148 Bq/m3 미만 | n=1, c=o | 필요시
구분 |  | 검사유형 | 검사항목 | 검사방법 | 측정설비 | 검사방식 /R&R
위생도기 |  | 외관검사 | 표면육안 (기포, 색점) | 60 cm 떨어져서 변기 뚜껑, 탱크, 하부 시트 부위를 육안으로 확인한다. - 약 60 cm 떨어져서 육안으로 보았을 때 보이지 않는 것은 결점으로 세지 않는다. | 육안 | 물류센터 개포검사
|  |  | 표면육안 (작은볼록, 얼룩, 핀홀) | 60 cm 떨어져서 변기 뚜껑, 탱크, 하부 시트 부위를 육안으로 확인한다. - 약 60 cm 떨어져서 육안으로 보았을 때 보이지 않는 것은 결점으로 세지 않는다. | 육안 | 물류센터 개포검사
|  |  | 표면육안 (중간볼록, 중간얼룩) | 60 cm 떨어져서 변기 뚜껑, 탱크, 하부 시트 부위를 육안으로 확인한다. - 약 60 cm 떨어져서 육안으로 보았을 때 보이지 않는 것은 결점으로 세지 않는다. | 육안 | 물류센터 개포검사
|  |  | 표면육안 (무광택, 갈라짐, 유약벗겨짐, 흠집, 유파) | 60 cm 떨어져서 변기 뚜껑, 탱크, 하부 시트 부위를 육안으로 확인한다. - 약 60 cm 떨어져서 육안으로 보았을 때 보이지 않는 것은 결점으로 세지 않는다. | 육안 | 물류센터 개포검사
|  |  | 표면육안 (유약몰림) | 제품의 유약이 끝나는 부분을 육안으로 확인하여 유약이 몰려있음을 확인하고 유약몰림 확인 시 이를 버니어 켈리퍼스로 측정한다. | 육안, 버니어켈리퍼스 | 물류센터 개포검사
|  |  | 표면육안 (뒤틀림) | 평평한 수평계를 제품 표면에 대고 틈새 게이지로 측정하여 평평한 면과 제품면 사이의 틈새를 측정 한다. | 육안, 수평계, 틈새 게이지 | 물류센터 개포검사
|  |  | 표면촉수 | 손으로 변기 뚜껑, 탱크, 하부 시트부위를 만져서 날카로움이 없는지를 확인한다. | 육안검사 | 물류센터 개포검사
|  |  | 외관치수 | 제품을 편평한 곳에 올려 놓은 후 버니어캘리퍼스로 도면상의 가로/세로/높이 등의 외관 길이 측정한다. | 디지매틱캘리퍼스, 줄자 | 업체성적서 대체
|  |  | 배관거리 | 제품설치 벽면부터 양변기 배관 중심 까지의 거리(길이) 측정한다. | 디지매틱캘리퍼스 줄자 | 업체성적서 대체
|  |  | 플랜지결합 | 플랜지 지름과, 양변기 플랜지 설치구 결합하여 확인 한다. | 수동 | 업체성적서 대체
|  |  | 부자재결합 | 측정용 수전, 폽업, 오버홀 캡을 체결하여 확인한다. | 육안검사 | 업체성적서 대체
|  | 물성검사 | 세면기 하중 | 세면대 설치 후 125KG 이상의 하중으로 압력을 눌러서 15분간 파손되지 않을 것 | 하중테스트기 | 업체성적서 대체
|  |  | 목구 배출성능 (수로 내부 측정) | 평균 지름 44 mm 목구를 배수구에 넣고 배출구로 통과 여부를 시험 한다. | Test Institute | 업체성적서 대체
|  |  | PP볼 배출성능 | 평균 지름 19 mm 수지 재질의 구를 1회 시험에 100개 사용한다. | Test Institute | 업체성적서 대체
|  |  | PP입자 배출성능 | 지름 범위 2 mm∼3 mm, 평균 두께 1.6 mm, 평균 겉보기 밀도 900 kg/m3∼950 kg/m3의 수지 재질의 디스크형 입자를 1회 시험에 100 cm3(약 2 500개) 사용한다. | Test Institute | 업체성적서 대체
|  |  | 잉크침투도 | 건조시킨 도기 파편을 농도 1 %의 에오신 Y 수용액(이하 적색 잉크라 한다.) 속에 1시간 담그고, 이것을 잘라서 적색 잉크의 소지 침투도를 측정한다. 침투도란 적색 잉크에 접촉된 파면으로부터의 최대 침투 치수를 말한다. 다만, 이중으로 주입한 부분의 소지 중심에 생기는 실 모양의 침투는 이에 해당하지 않는다. | 확대경 | 업체성적서 대체
|  |  | 내급랭성 | 크기 약 100 cm2 이상, 두께 15 mm 이하의 도기 파편을, 가열한 로 내에서 1시간 동안 유지한 후 수중에서 급랭시킨 다음, 적색 잉크에 담가 도기 및 유약에 금이 발생하는지를 조사한다. 가열 온도와 물의 온도차는 110 ℃ 이상으로 한다. | 급냉측정기 | 업체성적서 대체
|  |  | 내균열성 | 크기는 약 100 cm2 이상, 두께 15 mm 이하의 도기 파편을 오토클레이브에 넣고 물에 닿지 않도록 유지하여 약 1시간 동안에 1 MPa의 압력이 되도록 가열하고 1 0.10+ MPa에서 1시간유지한다. 다음에 가열을 중지하여 증기를 배출시키고, 약 1시간 방치하여 도기 파편을꺼낸다. 이 파편을 적색 잉크에 담가서 균열을 조사한다. | 오토클레이브 | 업체성적서 대체
|  |  | 누기 | 대변기를 수평으로 하고 트랩에 물을 가득 채운 후 배수구를 막고, 배수로안에 측정기 내 물기둥 최저 245 Pa(25 mm정도)의 공기압을 가하여 누기 유무를 조사 또는 이와 동등 이상의 정밀도가 있는 시험방법으로 조사한다. | 누기측정기 | 업체성적서 대체
|  |  | 누수 | 대변기를 수평으로 하고 트랩에 물을 가득 채워 10시간 이상 방치한 후, 물이 양이 줄어들어 수면이 저하되었는지 조사한다. | 담수측정 | 업체성적서 대체
|  |  | 세척성능 | a) 트랩에 물을 가득 채운 후, 도기 안 주변 가장자리에 뚫린 물구멍의 아래쪽 약 30 mm의 세척면 주위에 적색 잉크로 너비 약 50 mm의 띠 모양으로 선을 긋는다. b) 대용 오물 (길이 약 760 mm로 잘라낸 시험 용지를 지름 약 50 mm∼75 mm의 구형으로 둥글게 한 것)을 7개를 한꺼번에 변기 안에 투입한다. | 잉크 대용오물(휴지) | 업체성적서 대체
|  | 유해물질 | 라돈검사 | 석재 300 x 300mm 4판 준비의 샘플을 채취하여 시험 한다 | HNQI-15 밀폐 챔버법 | 공인인증 시험
도기질타일 (벽타일) |  | 외관검사 | 표면외관 | 한 장(한 개)의 타일을 약 1m 거리에서 육안으로 확인한다 | 육안검사 | 물류센터 개포검사
|  |  | 색상 | 두 장(한 개)의 타일을 약 2m 에서 육안으로 확인한다 | 육안검사 | 물류센터 개포검사
|  |  | 제품치수 | 치수 측정은 최소 눈금 0.05mm 이하의 측정기를 사용하며, 정사각형의 경우 네 변의 치수의 평균값을 한변의 길이로 하고 직사각형의 경우는 맞변의 치수 평균값을 구하고 긴변 치수의 평균값을 길이로, 짧은 변 치수의 평균값을 너비로 한다. | 버니어캘리퍼스 | 물류센터 개포검사
|  |  | 치수불규칙 | 타일 네 변의 치수를 측정하여 정사각형인 경우는 네변 치수의 최대값과 최소값의 차로 나타낸다. 또한 직사각형인 경우는 맞변 치수의 차로서 표시하고 긴변의 차를 긴 변 치수차, 짧은 변의 차를 짧은 변 치수차로 나타낸다. | 버니어캘리퍼스 | 물류센터 개포검사
|  |  | 제품두께 | 일반적으로 뒷굽까지 포함하여 두께를 축정한다 | 버니어캘리퍼스 | 물류센터 개포검사
|  |  | 볼록,오목 뒤틀림 | 타일 표면의 대각선상에 대각선 길이의 4/5 이상 사이를 띄어서 기점을 잡고, 양 기점을 연결하는 직선의 중점에서 타일 표면까지의 수직 거리를 측정한다. | 뒤틀림측정기 | 업체성적서 대체
|  |  | 옆면 뒤틀림 | 타일의 긴 변의 옆면상에 긴 변 길이의 4/5 이상 떨어져서 기점을 잡고, 양 기점을 연결하는 직선의 중점에서 타일 옆면까지의 수직 거리를 측정한다. | 뒤틀림측정기 | 업체성적서 대체
|  | 물성검사 | 꺽임강도 | 꺽임강도 측정기를 사용하여 3 Point Bending으로 꺾임강도를 측정한다 | 꺽임강도기 | 공인인증시험
|  |  | 흡수율 | 흡수 무게 측정 : 시험체를 15℃ ~ 25℃의 깨끗한 물속에 담그고 24시간 경과 후 꺼내어 곧바로 각 표면을 젖은 수건으로 닦은 직후의 무게를 측정한다. 건조 무게 측정 : 흡수 무게 측정한 시험편을 (105 ± 5)℃로 유지된 공기 건조기에 넣어 3시간 동안 건조 후 냉각하여 측정한다. | 전자자울外 | 공인인증시험
|  |  | 내약품성 | 시험체를 상온 상태의 약 3% 염산용액 및 3% 수산화나트륨 용액에 약 8시간 담그고, 물로 씻은 후 이상 유무를 조사한다. | 육안검사 | 공인인증시험
|  |  | 내균열성 | 오토클레이브 내에 시험체 사이를 10mm 이상 떼어 놓고 뚜껑을 밀폐한 다음 용기 내 압력이 1N/㎟가 되도록 높인 가압 상태에서 1시간 동안 유지한다. 용기를 상온까지 냉각 시킨다음 시험체를 꺼내어 소지의 균열 및 금 갈라짐 유무를 조사한다. | 오토클레이브 | 공인인증시험
|  | 유해물질 | 라돈검사 | 석재 300 x 300mm 4판을 채취하여 시험을 진행한다. | HNQI-15 밀폐 챔버법 | 공인인증시험
자기질타일 (바닥타일) |  | 외관검사 | 표면외관 | 한 장(한 개)의 타일을 약 1m 거리에서 육안으로 확인한다 | 육안검사 | 물류센터 개포검사
|  |  | 색상 | 두 장(한 개)의 타일을 약 2m 에서 육안으로 확인한다 | 육안검사 | 물류센터 개포검사
|  |  | 제품치수 | 치수 측정은 최소 눈금 0.05mm 이하의 측정기를 사용하며, 정사각형의 경우 네 변의 치수의 평균값을 한변의 길이로 하고 직사각형의 경우는 맞변의 치수 평균값을 구하고 긴변 치수의 평균값을 길이로, 짧은 변 치수의 평균값을 너비로 한다. | 버니어캘리퍼스 | 물류센터 개포검사
|  |  | 치수불규칙 | 타일 네 변의 치수를 측정하여 정사각형인 경우는 네변 치수의 최대값과 최소값의 차로 나타낸다. 또한 직사각형인 경우는 맞변 치수의 차로서 표시하고 긴변의 차를 긴 변 치수차, 짧은 변의 차를 짧은 변 치수차로 나타낸다. | 버니어캘리퍼스 | 물류센터 개포검사
|  |  | 제품두께 | 일반적으로 뒷굽(타일 뒷면의 볼록한 부분)까지 포함하여 두께를 축정한다 | 버니어캘리퍼스 | 물류센터 개포검사
|  |  | 볼록,오목 뒤틀림 | 타일 표면의 대각선상에 대각선 길이의 4/5 이상 사이를 띄어서 기점을 잡고, 양 기점을 연결하는 직선의 중점에서 타일 표면까지의 수직 거리를 측정한다. | 뒤틀림측정기 | 업체성적서 대체
|  |  | 옆면 뒤틀림 | 타일의 긴 변의 옆면상에 긴 변 길이의 4/5 이상 떨어져서 기점을 잡고, 양 기점을 연결하는 직선의 중점에서 타일 옆면까지의 수직 거리를 측정한다. | 뒤틀림측정기 | 업체성적서 대체
|  | 물성검사 | 꺽임강도 | 꺽임강도 측정기를 사용하여 3 Point Bending 기기로 꺾임강도를 측정한다 | 3 Point Bending | 공인인증시험
|  |  | 흡수율 | 흡수 무게 측정 : 시험체를 15℃ ~ 25℃의 깨끗한 물속에 담그고 24시간 경과 후 꺼내어 곧바로 각 표면을 젖은 수건으로 닦은 직후의 무게를 측정한다. 건조 무게 측정 : 흡수 무게 측정한 시험편을 (105 ± 5)℃로 유지된 공기 건조기에 넣어 3시간 동안 건조 후 냉각하여 측정한다 | 전자자울外 | 공인인증시험
|  |  | 내약품성 | 시험체를 상온 상태의 약 3% 염산용액 및 3% 수산화 나트륨 용액에 약 9시간 담그고, 물로 씻은 후 이상 유무를 조사한다 | 육안검사 | 공인인증시험
|  |  | 내동해성 | 시험체를 상온의 물속에 24시간 흡수 시킨 이후 (-20℃±3)℃의 냉동조에 넣고 8시간 경과하여 꺼내어 상온의 깨끗한 물속에 6시간 담근 후 시험체의 금 갈라짐 및 소지,유약의 벗겨짐을 확인한다. 이를 10회 반복한다. | 내동해성시험기 | 공인인증시험
|  |  | 내마모성 | 시험체를 절단하여 무게를 측정한 후, 수평면과 45도 각도로 경사시게 장치하고 1,100mm에서 탄화규소 연삭재를 10kg 무게로 낙하시킨 다음, 시험체에 부착된 가루를 잘 털어내고 타일의 무게를 측정하여 그 무게 감량을 마모감량으로 한다. | 내마모성시험기 | 공인인증시험
|  |  | 미끄럼저항성 | 습윤상태의 동적 마찰계수를 측정하기 위한 방법으로 BOT-300E로 측정한다. | BOT-3000E | 공인인증시험
|  |  | 내균열성 | 오토클레이브 내에 시험체 사이를 10mm 이상 떼어 놓고 뚜껑을 밀폐한 다음 용기내 압력이 1N/㎟가 되 도록 높인 후 이 가압 상태에서 1시간 동안 유지한다. 용기를 상온까지 냉각 시킨 다음 시험체를 꺼내어 소지의 균열 및 금 갈라짐 유무를조사한다. | 오토클레이브 | 공인인증시험
|  | 유해물질 | 라돈검사 | 석재 300 x 300mm 4판 준비하여 시험을 진행한다 | HNQI-15 밀폐 챔버법 | 공인인증시험
수전금구 |  | 외관검사 | 몸체 - 니쁠 체결 | 나사 게이지 활용하여 몸체 - 니쁠 체결 부위 측정 | 나사게이지 | 업체성적서 대체
|  |  | 고압호스 - 앵글밸브 체결 | 나사 게이지 활용 고압호스 - 앵그밸브 체결 측정 | 나사게이지 | 업체성적서 대체
|  |  | 도금두께 | a) 전해 도금 측정기를 활용하여 도금부위 표면의 두께를 측정한다 b) 또는 측정 도금면을 수직으로 절단하고 현미경 으로 측정한다. | 전해 도금 측정기, 현미경 | 업체성적서 대체
|  |  | 표면외관 | 육안으로 수전의 레버, 몸통 부위의 결함을 확인한다 | 육안검사 | 물류센터 개포검사
|  |  | 제품치수 | 버니어캘리퍼스로 외관 길이 측정 | 디지매틱캘리퍼스, 줄자 | 물류센터 개포검사
|  |  | 온,냉수 표기 | 육안검사 | 육안검사 | 물류센터 개포검사
|  | 물성검사 | 조작성능 | 수동으로 개폐조작후 작동력 측정, 레버 끝에 토르크 측정기 레바를 올려 작동하는 힘을 측정한다 | 토르크 측정기 | 업체성적서 대체
|  |  | 토수검사 | 토수 중의 수압을 0.1 MPa로 설정하고, 핸들 또는 레버를 완전히 열어 토수시킨다. | 통수시험기 | 업체성적서 대체
|  |  | 내압성능 | a) 레버 또는 핸들을 완전히 닫은 상태에서 내압부에 수압 1.7 MPa을 1분간 지속하여 가한다. b) 공기압으로 시험할 경우는 0.4 MPa의 압력으로 5초간 지속하여 가한다. | 내압성능 시험장치 | 업체성적서 대체
|  |  | 물충격 한계 성능 | 토수 중의 수압을 0.15 MPa로 유지하고, 핸들식은 120 °, 레버식의 경우에는 완전히 전개하여 토수 한다. 핸들 또는 레버를 0.5초로 닫았을 때의 압력을 측정한다. | 물충격 한계 성능 시험장치 | 업체성적서 대체
|  |  | 역류방지 성능 | 핸들 또는 레버를 전개하여 20 kPa 의 수압을 30초 동안 지속한다. | 역류방지 성능 시험 장치 | 업체성적서 대체
|  |  | 내한 성능 | a) 상온에서 서서히 (-20 ± 2)℃ 까지 내린 후 (-20 ± 2)℃ 에서 1시간 동안 유지한다. d) 시료를 해동한 후 통수한다. 이 때 수압은 0.1 MPa 로 한다. | 저온챔버 | 업체성적서 대체
|  |  | 내열 성능 | 수압력 0.3 MPa, 토출수 온도 (82 ± 3) ℃로 1시간 동안 시험 | 수조 | 업체성적서 대체
|  |  | 내식성(염수분테스트) | 8시간 분무, 8시간 방치를 3사이클로 3회 시험한다 | 염수분무시험기 | 공인인증시험
|  |  | 열 사이클 시험 | 도금 후 24시간이 경과되지 않은 도금 제품을 저온에 1시간 유지하고 실온(20 ±5)℃에 1시간 유지한 후 고온에 1시간 유지하고, 실온(20 ±5)℃에 1시간 유지한다. 이와 같이 3회 반복한다 | 오븐 | 공인인증시험
|  | 유해물질 | 유해물질(48종) 용출검사 | 몸체 내부에 1l 물 이용하여 담수 후 비이커로 담아 시약을 활용하여 물안에 성분을 분석한다 | GC/MS, 중금속 측정설비 | 공인인증시험
|  |  | 유해물질(중금속)검사 | 20g 이상의 샘플을 채취하여 시험을 진행 한다 | IEC 62321 환경유해인자 공정시험 기준 | 공인인증시험
ACC (수건걸이) |  | 외관검사 | 겉모양 | 휴지걸이, 수건걸이, 비누대, 옷걸이, 선반 육안 및 손의 감촉으로 확인 한다. (점착줄, 기포, 이물, 오염, 스크래치 등이 없을 것) | 육안, 촉수검사 | 물류센터 개포검사
|  |  | 치수 | 치수 측정은 1mm의 정밀도를 가진 적절한 측정기로 1회 측정하고 두께는 0.01mm의 정밀도를 가진 적절한 측정기로 3점을 측정하여 평균간을 구한다. | 철자, 줄자 | 물류센터 개포검사
|  | 물성검사 | 도금 | a) 전해 도금 측정기를 활용하여 도금부위 표면의 두께를 측정한다. b) 또는 측정 도금면을 수직으로 절단하고 현미경 으로 측정한다. | 전해 도금 측정기, 현미경 | 업체성적서 대체
ACC (휴지걸이) |  | 외관검사 | 겉모양 | 휴지걸이, 수건걸이, 비누대, 옷걸이, 선반 육안 및 손의 감촉으로 확인 한다. | 육안, 촉수검사 | 물류센터 개포검사
|  |  | 치수 | 치수 측정은 1mm의 정밀도를 가진 적절한 측정기로 1회 측정하고 두께는 0.01mm의 정밀도를 가진 적절한 측정기로 3점을 측정하여 평균간을 구한다. | 철자, 줄자 | 물류센터 개포검사
|  | 물성검사 | 도금 | 도금 두께의 시험 방법은 KS D 8302에 따른다. | 전해 도금 측정기, 현미경 | 업체성적서 대체
ACC 기타 도금된 |  | 외관검사 | 치수 | 제품을 편평한 곳에 올려 놓은 후 버니어캘리퍼스로 도면상의 가로/세로/높이 등 외관 길이를 측정 한다. | 디지매틱캘리퍼스, 줄자 | 물류센터 개포검사
|  |  | 조립상태 | 완제품(양품)과 동일 형태로 제작되었는지 검사한다. | 육안검사 | 물류센터 개포검사
|  |  | 인쇄사양 | 완제품(양품)과 동일한 표면 인쇄 형태로 제작되었는 지 육안검사 | 육안검사 | 물류센터 개포검사
|  |  | 포장상태 | 포장재 상태 및 부속품, 완충제 포함 여부 육안검사 | 육안검사 | 물류센터 개포검사
|  | 유해물질 | 중금속 검사 | 20g 이상의 샘플을 채취하여 시험을 진행 한다 | IEC 62321 환경유해인자 공정시험 기준 | 공인인증시험
일체형 양변기 비데 |  | 외관검사 | 표면외관 | 시트커버, 시트, 베이스 커버 구성품 외관을 육안으로 확인 | 육안검사 | 물류센터 개포검사
|  |  | 제품치수 | 제품을 평편한 곳에 올려 놓은 후 버니어캘리퍼스로 외관 길이 측정 한다 | 디지매틱캘리퍼스,줄자 | 물류센터 개포검사
|  |  | 표시사항 | 육안으로 정격전압/주파수, 소비전력, 제조자명/수입업자명, 제품 LOT NO 4가지표기사항이 기입 되어있는지를 확인한다 | 육안검사 | 물류센터 개포검사
|  |  | 주위라벨 | 육안으로 조사한다. | 육안검사 | 물류센터 개포검사
|  | 물성검사 | 대기전력 | 전류계를 활용하여 대기 전력을 측정한다 | 전류계 | 업체성적서 대체
|  |  | 시트 착좌 센서 동작 | 호일 또는 그와 동등한 재질로 착좌센서 부위에 부착 후 제품 가동한다. | 유량계,전류계 | 업체성적서 대체
|  |  | 기계적 강도 (비데시트 강도) | 비데 시트 위에 두께 약 10mm, 폭 200mm 고무판 을 설치하고 전열식 비데 시트에 통전시킨 상태에서 비데 시트부위 중앙에 놓은 후 수직으로 비데 시트에 1470N의 힘을 균등한 하중으로 10분간 가한다. | 하중테스트기 | 공인인증시험
|  |  | 기계적 강도 (비데시트 개폐 강도) | 전열식 비데 시트에 통전을 시킨 상태에서 비데 시트 수평면에서 60도 이상 틀어 올려서 떨어뜨린다. 이 조작을 1분간 10회로 약 2만회 행한다. |  | 공인인증시험
|  |  | 기계적 강도 (비데뚜껑 강도) | 비데 뚜껑 중앙부에 두께 약 10mm, 지름 280의 고무판 및 두께5mm, 지름 280mm 합판을 설치하고 784N의 하중을 비데 뚜껑 중앙부에 30초간 가한다. |  | 공인인증시험
|  |  | 기계적 강도 (코드 인입구 강도) | 전원 전선등을은 세정 비데의 외측을 향해 세정 비데 자중의 3배값을 장력을 연속하여 전후 좌우로 1분간 가한다. (세정비데 자중의 3배 값 ≤ 100N이면 100N, 정비데 자중의 3배 값 ≤ 30N이면 30N) |  | 공인인증시험
|  |  | 세정 수세 | 비데의 수압 조절장치를 설정 중 최대 위치에 고정하고, 1분간 물을 토출시켰을때 항문 또는 비데 세정수의 양을 측정한다. | 수조 | 업체성적서 대체
|  |  | 온수온도(최대) | 유량계,전류계로온수온도(최대)값을 측정 한다 | 유량계,전류계 | 업체성적서 대체
|  |  | 시트온도(최대) | 유량계,전류계로 시트온도(최대)값을 측정 한다, 비데의 표면 온도조절장치를 설정 온도 중 최고 온도 로 고정시키고 30분간 통전한 후 그림 A.5에 표시된 6개 부분의 비데 표면온도를 5분간 측정한다. 다만 비데 뚜껑이 부착된 것은 비데 뚜껑을 열어둔 상태에서 측정한다. | 유량계,전류계 | 업체성적서 대체
|  |  | 건조온도(최대) | 유량계,전류계로 건조온도(최대)값을 측정 한다, 비데의 온풍 온도조절장치를 설정 온도중 최고 온도로 고정하고 3분간 온풍을 내어, 취출구에서 10mm 떨어진 곳에서 온품 온도를 측정한다. 이때 초기 가열시간을 고려하여 작동 후 5초간은 측정하지 않는다. | 전류계 | 업체성적서 대체
|  |  | 온풍 성능 | 취출구에서 50 mm 떨어진 위치에서 피토관 또는 풍속계를 이용해 최고 풍속점의 풍속을 측정한다. | 풍속계 | 업체성적서 대체
|  |  | 내수압성 | a) 급수 접속부에서 개폐부까지 사이에 대해서는 세정 비데에 물을 흘린 후 개폐부를 잠그고, 급수 접속부쪽에서 공압을 서서시 가하여 0.7MPa 이상 으로 5초간 유지한다. B) 개폐부에서 노즐까지 사이에 대해서는 수압 조절 장치를 최대로 고정시키고, 급수 접속부에서 수압 을 서서히 가해서 0.35MPa 까지 상승시켜 그대로 1분간 물을 흘린다. | 수압측정기 | 업체성적서 대체
|  |  | 수격 방지 성능시험 | 검사장치에 비데를 보통 사용하는 상태로 설치하여 분출중의 수압이 0.15 MPa 을 유지하도록 물을 방출시킨 다음 비데의 밸브를 급 폐쇄시켜, 그 때의 압력을 측정한다. | 수압측정기 | 업체성적서 대체
|  |  | 역류 방지 성능 | 검사장치에 비데의 역류방지 장치를 설치하여 역류방지 장치의 토출구에 20 kPa 의 압력을 1 분간 가해 역류방지 장치의 밸브시트 누설여부를 확인한다. | 수압측정기 | 업체성적서 대체
|  |  | 부압 작동 성능시험 | 비데의 급수 접속구를 시험부 장치에 보통 사용 상태로 설치하여 수량 조절장치를 최대 위치로 고정시키 고, 다음 a)에서 c)의 시험을 하여 투명관 내의 수위 상승을 확인한다. 이때 노즐에 설치할 투명관의 안지름은 노즐의 안지름보다 큰 것을 사용하며 노즐에 기밀성을 유지시켜 설치해야한다. a) 최초에 일정 비율로 대기압으로부터 - 54 kPa까지 점점 압력을 감소시킨 다음에 일정한 비율로 -54 kPa에서 대기압까지 음압을 줄인다. b) 다음에 표시한 음압을 5초간 가해 5초간 대기압에 되돌린다. 이때 가할 음압은 – 7 kPa, - 20 kPa, - 34 kPa, – 54 kPa 이다. c) 음압 – 54 kPa을 30초간 지속한다. | 부압 측정 설비 | 업체성적서 대체
|  |  | 내구성시험 | 내구성 시험은 항문세정 15초간, 비데 15초간, 건조 30초간을 2만회 실시한다. 즉 항문세정, 비데, 건조를 1사이클로 하여 2만 사이클을 시행해도 좋고, 항문세정 2만회, 비데 2만, 건조 2만회를 별도로 시행해도 좋다. | 개폐시험기 | 공인인증시험
|  |  | 내부식성 | 적합 여부는 KS C IEC 60068-2-52의 염수분무시험으로 판정한다. 가혹도 2를 적용할 수 있다. 시험전에 경화된 강철 핀을 사용하여 피복을 긁는다. 강철 핀의 끝은 40도를 갖는 원뿔형이다. | 염수분무시험기 | 공인인증시험
|  |  | 내부식성 | 변기기기는 세정제와 소변에 대해 적절한 내성을 갖고 있어야한다. 염산, 암모니아 TEST 시행 | 염산,암모니아 | 공인인증시험
|  |  | 버튼동작및LED동작 | 육안으로 비데 리모컨 및 비데 컨트롤 부위의 LED 동작여부를 확인한다. | 육안검사 | 업체성적서 대체
|  |  | 내전압 | 내전압 시험기로 측정하여 1500볼트 주입하여 확인한다. | 내전압기 | 업체성적서 대체
|  |  | 절연저항 | 전자 계측기로 절연저항 측정한 측정 수치가 100㏁ 이상 일것. | 절연저항계 | 업체성적서 대체
거울 |  | 외관검사 | 겉모양 | 육안 및 확대경으로 시험편 조사한다. | 육안, 확대경(7배) | 물류센터 개포검사
|  | 물성검사 | 금속 반사막 및 보호막의 접착력 | 칼날자국을 낸 후 0.1 N/㎟의 압력으로 불어 제거한 후 도막면을 조사한다. | 접착력 시험장치 | 업체성적서 대체
|  |  | 도막의 연필경도 | 도막면에 45도로 연필심을 밀어낸 후 도막의 연필 흔적을 조사한다. | H 연필 | 업체성적서 대체
|  |  | 반사율 | 분광측색계로 거울면의 좌,중,우의 3점 이상 측정하여 최저값을 조사한다. | 분광측색계 | 업체성적서 대체
|  |  | 내습성 | 공시체(시편)를 (60±3)℃의 포화 수증기 중에서 8시간 유지한 후 그대로 실내에 16시간 방치한다, 이것을 5회 반복한 후 육안으로 부식, 변색, 들뜸의 유무를 조사한다. | 내습성 시험기 | 공인인증시험
|  |  | 내염분성 | 공시체(시편)면적의 약 반을 상온에서 3% 식염수에 24시간 담근 다음 육안으로 부식 변색 및 들뜸의 유무를 조사한다. | 염수분무시험기 | 공인인증시험
|  |  | 밀착성 시험 | 거울용 유리의 막의 밀착성 시험은 공시체의 막에 가로 세로 1mm 간격으로 서로 직교하도록 11개씩 유리면에 닿도록 절선을 긋는다. 이 바둑판 무늬 위에 KS T 1058에서 규정하는 너비 12mm의 테이프를 점착시키고 바로 테이프를 떼어내어 막의 벗겨진 개수를 센다. | 테이프, 육안 | 공인인증시험
욕조 (플라스틱) |  | 외관검사 | 표면외관 | 육안으로 욕조 및 부속품의 뚜렷이 나타나는 변형, 흠, 결손, 잔금을 확인한다. | 육안검사 | 물류센터 개포검사
|  |  | 길이/너비 치수 | 제품을 평평한 곳에 올려 놓은 후 줄자로 외관 길이, 너비를 측정한다. | 줄자 | 물류센터 개포검사
|  |  | 깊이치수 | 제품을 평평한 곳에 올려 놓은 후 줄자로 외관 두께 측정를 측정한다. | 버니어캘리퍼스, 곧은자,줄자 | 물류센터 개포검사
|  | 물성검사 | 에이프런면 변형 | 제품 위 중앙부위에 집중적으로 하중을 가한 후 다이얼게이지로 변형량 측정한다. | 다이얼게이지, 표준분동 | 업체성적서 대체
|  |  | 만수시 변형 | 만수 담수 후 바닥부 및 중앙부 4곳의 변위량 을 측정한다. | 다이얼게이지 | 업체성적서 대체
|  |  | 모래주머니 충격 | 제품 밑바닥 중앙부에 7kg 모래주머니 1m 높이 자유낙하 후 이상 유무 확인한다. | 육안검사 | 업체성적서 대체
|  |  | 낙구 충격 | 제품 밑바닥 중앙부에 강구를 2m 높이 자유낙하 후 이상 유무 조사한다. | 육안검사 | 업체성적서 대체
|  |  | 내탕성 | 내탕면에 80% 담수 후 80℃ 온도로 가열하고 8시간 유지한다. | 육안검사 | 업체성적서 대체
|  |  | 내하중성 | a) 밑바닥의 내하중성 시험 1470N 3분 b) 위 가장자리 면의 내하중성 시험 1570N 3분 | 하중시험기 | 업체성적서 대체
|  |  | 인장강도 | 배수 마개 접속링에 100N 인장력을 가하여 이상 유무를 조사한다. | 인장기 | 업체성적서 대체
|  |  | 수축율 | 줄자로 경화 전후의 외관 길이 측정한다. | 줄자 | 업체성적서 대체
|  |  | 누수 | 고무 마개를 사용한 배수기구인 경우 배수마개의 고리 밑에서 약 10cm 되는 부분을 잡고 배수구의 바로 위 약 1cm 위치에서 배수 마개를 자유 낙하시켜 마개를 박은 후 또 다시 위 방향 으로부터 50N의 힘으로 눌러 배수마개를 닫는다, 다음에 배수구 부근의 수심이 약 40cm가 될때까지 급수한다. 급수 후 1시간의 누수량을 측정한다 | 수조 | 업체성적서 대체
|  |  | 내오염성 | 내비등성 시험을 완료한 시험체의 안쪽면 중앙부에서 약 100mm X 100mm 크기의 시험편 3개를 잘라내어 오염 회복률 시험 실시 | 규정된 오염재료 | 업체성적서 대체
|  |  | 배수 기구 인장 강도 |  | 인장기 | 업체성적서 대체
|  | 유해물질 | TVOC, 포름알데히드, 라돈 | 시료를 채취하여 소형챔버에서 측정 | HPLC, GC/MS, 라돈측정기 | 공인인증시험
천장재 |  | 외관검사 | 외관 | 육안으로 천장재 전면의 결함을 확인한다 | 육안검사 | 물류센터 개포검사
|  |  | 치수 | 줄자로 외관길이 측정 | 디지매틱캘리퍼스,줄자 | 물류센터 개포검사
|  |  | 외관 | 육안으로 천장재 전면의 결함을 확인한다 | 육안검사 | 물류센터 개포검사
|  |  | 치수 | 줄자로 외관길이 측정 | 디지매틱캘리퍼스,줄자 | 물류센터 개포검사
|  |  | 중량 | 전자식 저울 제품의 총 무게를 측정한다 | 디지털 저울 | 업체성적서 대체
|  |  | 변형 | 평제품을 평편한 곳에 올려 놓은 후 저침 현상 확인 | 디지매틱캘리퍼스,줄자 | 업체성적서 대체
|  | 물성검사 | 인장강도 | 인장 및 압축 시험기 시편 제작 후 인장강도 측정 시편 규격 150 m *10 mm * 제품두께 | 인장기 | 공인인증시험
|  |  | 충격강도 | Izod충격 시험기 시편 규격 80 m *10 mm | Izod충격 시험기 | 공인인증시험
|  | 유해물질 | TVOC, 포름알데히드, 라돈 | 시료를 채취하여 소형챔버에서 측정 | HPLC, GC/MS, 라돈측정기 | 공인인증시험
AL원자재 |  | 외관검사 | 표면외관 | 육안으로 제품 표면을 검사하여 해로운 결함이 있는지 확인한다 | 육안검사 | 물류센터 개포검사
|  |  | 제품치수 | 제품을 평편한 곳에 올려 놓은 후 캘리퍼스 및 줄자로 외관 길이 측정한다 | 디지매틱캘리퍼스,줄자 | 물류센터 개포검사
샤워파티션 / 샤워부스 |  | 외관검사 | 파손 | 육안으로 유리면, 모서리부위 깨짐 및 파손 상태를 확인 한다 | 육안검사 | 물류센터 개포검사
|  |  | 프레임고정 | 육안 및 수동으로 프레임과 유리 고정상태를 확인 한다 | 육안검사 | 물류센터 개포검사
|  |  | 도어방향 | 육안 및 수동으로 도어 방향을 확인 한다 | 육안검사 | 물류센터 개포검사
|  |  | 치수 | 제품을 평편한 곳에 올려 놓은 후 캘리퍼스 및 줄자로 외관 길이 측정한다 | 디지매틱캘리퍼스,줄자 | 물류센터 개포검사
|  |  | 조립상태 | 육안으로 조림상태의 이상유무를 확인한다 | 육안검사 | 물류센터 개포검사
|  |  | 포장, 표시 | 육안으로 표시 및 포장상태의 이상 유무를 확인한다 | 육안검사 | 물류센터 개포검사
접합유리 |  | 외관검사 | 겉모양 | 육안검사 기포, 이물질, 판 어긋남, 잔금, 이빠짐, 흠을 확인한다 | 육안검사 | 물류센터 개포검사
|  | 물성검사 | 만곡 | 시료를 수직으로 세워 이것에 자를 수평으로 대고 측정한다. | 측정자 | 업체성적서 대체
|  |  | 내열성 | 65℃ 물속에 세워 3분 경과후 끓는 물 속에 2시간 담갔다 꺼내어 중간막 유리경계면을 검사한다. | 가열장치, 육안검사 | 공인인증시험
|  |  | 내습성 | 항온항습조의 온도(50±2)℃, 상대습도(95±4)%조건 에서 300mmx300mm의 시편을 수직으로 놓고 2주간 유지하여 시험한다. (KS L 2007 6.10) | 항온항습조 | 공인인증시험
|  |  | 낙구충격 | 2 1/2호 1,040±10g 강구로 120Cm 높이에서 낙구, 높이를 올려가며 낙구 후 파괴 상태 관찰 | 낙구충격기 | 공인인증시험
|  |  | 쇼트백 충격 | 쇼트백 충격장치를 이용하여 가격체로 유리를 가격, 유리판 파괴시 까지 시험 후 관찰한다. | 쇼트백 충격기 | 공인인증시험
락패널 |  | 외관검사 | 소재칼라 | 육안검사(자연광에서 50㎝거리 검사) | 육안 | 물류센터 개포검사
|  |  | 필름의 기포, 오염,들뜸 | 자연광에서 50㎝거리에서 육아으로 필름의 기포, 오염, 들뜸을 확인한다 | 육안 | 물류센터 개포검사
|  |  | 의장면 이물, 찍힘, 눌림 | 자연광에서 50㎝거리에서 의장면 이물, 찍힘, 눌림을 확인한다 | 육안 | 물류센터 개포검사
|  |  | 두께 허용차 | 버니어캘리퍼스를 활용하여 치수를 측정 한다 | 디지매틱캘리퍼스 | 물류센터 개포검사
|  |  | 길이/폭 허용차 | 버니어캘리퍼스를 활용한 치수 측정 | 줄자 | 물류센터 개포검사
|  |  | 대각 허용차 | 버니어캘리퍼스를 활용한 치수 측정 | 줄자 | 물류센터 개포검사
|  | 물성검사 | 내충격성 | KSF2221의 4.1에 규정한 모래 위 전면 지지위에 시험편의 표면을 위로 하여 놓고, 그 표면의 중앙부에 질량 530g, 지름51의 강철제의 구형추를 500mm 위에서 낙하한다. | 강철제 구형추 | 공인인증시험
|  |  | 결로시험 | 아래의 내용을 1사이클로 정하고 총 3사이클로 시험 한다 저온부 : 온도 -30℃, 1시간 상온부 : 온도 25℃, 습도 90%, 1시간 | 항온항습기 | 공인인증시험
|  |  | 가스유해성 | KSF 2271에서 지정한 방법으로 검사한다 | 가열로 | 공인인증시험
|  |  | 불연성능 | KSF 2271에서 지정한 방법으로 검사한다 | 가열로 | 공인인증시험
|  |  | 내긁힘성 | 마르텐스형 긁힘 경도계의 구 지름 3mmdml 것을 사용하여 경도계의 하중은 0.5N으로 하고, 시험편의 표면을 위로하여, 길이 및 너비 양 방향에 약 30mm 미끄러뜨린다. 이것을 길이/방향 모두 3곳에 대하여 하고 그 후 시험편을 약 60cm 떨어진 곳에서 육안으 로 관찰한다. | 경도계 | 공인인증시험
|  | 유해물질 | TVOC, 포름알데히드, 라돈 | 시료를 채취하여 소형챔버에서 측정 | 소형챔버 | 공인인증시험
매립형 조명 |  | 외관검사 | 표면외관 | 육안으로 제품의 젠체 표면 상태를 확인한다 | 육안 | 물류센터 개포검사
|  |  | 제품치수 | 줄자 및 버니어켈리퍼스로 가로, 세로의 치수를 측정 한다 | 버니어켈리퍼스 | 물류센터 개포검사
|  |  | 제품두께 | 줄자 및 버니어켈리퍼스로 두께의 치수를 측정 한다 | 버니어켈리퍼스 | 물류센터 개포검사
|  |  | 표시사항 | 육안으로 정격전압/주파수, 소비전력, 제조자명/수입업자명, 제품 LOT NO 4가지표기사항이 기입 되어 있는지를 확인한다 | 육안 | 물류센터 개포검사
|  | 물성검사 | 충전부에 대한 감전보호 | KS C IEC 60598－1의 8절(감전에 대한 보호)에 따라 시험한다 | 전기 계측기 | 공인인증시험
|  |  | 온도상승 | KS C IEC 60598－1의 12절(내구성 시험과 열 시험)에 따라 시험한다 | 전기 계측기 | 공인인증시험
|  |  | 내분진 및 내습성 | KS C IEC 60598－1의 9절(먼지, 경질 물체 및 습기에 대한 내성)에 따라 시험한다 | 전기 계측기 | 공인인증시험
|  |  | 누설 전류 | KS C IEC 60598－1의 10절에 따라 시험하였을한다. | 전기 계측기 | 공인인증시험
|  |  | 광속유지율 | 전압을 공급 2,000시간 사용후 광속을 측정한다 | 조계도 | 공인인증시험
|  |  | 열 충격 사이클 | -10℃에서 1시간 방치후, 50℃의 온도에서 1시간 동안 방치(5회 반복) | 항온기 | 공인인증시험
|  |  | 개폐시험 | 200 단위 n=10 15분동안 개폐를 반복하여 AGING TEST를 진행한다 | 내구성 측정 설비 | 공인인증시험
|  |  | 적합성 | 위 모든 시험 실시 후, 등기구는 15분간 제품을 점등한다 (광속유지율, 열 충격 사이클, 개폐시험) | 육안 | 공인인증시험
욕실장 (판재) |  | 외관검사 | 제품치수 | 제품을 평편한 곳에 올려 놓은 후 캘리퍼스 및 줄자로 외관 길이 측정한다 | 디지매틱캘리퍼스 ,줄자 | 물류센터 개포검사
|  | 물성검사 | 강도시험 | 꺽임강도기를 활용하여 반제품의 꺽임 상태를 측정 한다 | 꺽임강도기 | 물류센터 개포검사
|  | 유해물질 | 포름알데히드 | 품알데하이드 방출량 시험 (데시케이터법)은 KS M 1998의 9절에 따른다. | HPLC | 공인인증 시험
욕실장 (거울) |  | 물성검사 | 내습성 | 공시체(시편)를 (60±3)℃의 포화 수증기 중에서 8시간 유지한 후 그대로 실내에 16시간 방치한다, 이것을 5회 반복한 후 육안으로 부식, 변색, 들뜸의 유무를 조사한다. | 내습성 시험기 | 공인인증 시험
|  |  | 내염분성 | 공시체(시편)면적의 약 반을 상온에서 3% 식염수에 24시간 담근 다음 육안으로 부식 변색 및 들뜸의 유무를 조사한다. | 염수분무시험기 | 공인인증 시험
욕실장 (도장막) |  | 물성검사 | 밀착성 | 시험편(제품)의 도장막에 예리한 칼날로 바탕재에 이르도록 서로 직교하는 긁음선을11선씩 긋고 강제에서는 1mm x 1mm, 목제에서는 2mm x 2mm의 네모꼴을 100개를 만든다. 그 위에 KS T 1528에 규정하는 셀로판 점착 테이프 를 붙인 다음, 그것을 벗겨서 도장막의 벗겨짐을 조사 한다.(KS F 6313의 7.8.1) | 측정용 셀로판 점착테이프 | 공인인증 시험
|  |  | 방청성 | 시험편(제품)의 도장막에 예리한 칼날로 강판에 이르도록 긁음 자국을 내고, 3% 식염수(15℃~25℃) 를 약 70mm의 깊이까지 넣은 비커속에 시험편의 약 반을 담가서 100시간 방치한다. 다음에 시험편을 식염수에 담근 채 자국의 양쪽 3mm 이외의 부분의 부풂 유무를 조사한다. | 염수분무시험기 | 공인인증 시험
|  |  | 촉진내후성 | 촉진내후성 시험은 KS M ISO 11507에 따르며 UV 노출은 (60 ± 3) ℃에서 4시간 노출시킨다. | 내구성 시험기 | 공인인증 시험
욕실장 (경첩) |  | 물성검사 | 내식성 | 내식성 시험은 KS D 9502의 중성 염수 분무 시험방법에 따라 48시간 실시한 후 이상 유무를 조사한다. | 염수분무시험기 | 공인인증 시험
|  |  | 내구성 | 내구성 시험은 KS F 4538의 6.5에 따르며, 문짝에 하중을 가하지 않고, 약 25~95도까지 사이의 개폐를 1분간에 왕복 (18 ± 1)회의 속도로 40 000회를 반복하고 이상 유무를 조사한다. | 개폐시험기 | 공인인증 시험
욕실장 (완제품) |  | 외관검사 | 치수 | 제품을 평편한 곳에 올려 놓은 후 캘리퍼스 및 줄자로 외관 길이 측정한다 | 디지매틱캘리퍼스 ,줄자 | 물류센터 개포검사
|  |  | 제품치수 | 제품을 평편한 곳에 올려 놓은 후 캘리퍼스 및 줄자로 외관 길이 측정한다 | 디지매틱캘리퍼스 ,줄자 | 물류센터 개포검사
|  |  | 포장, 표시 | 육안으로 주의사항의 부착 상태를 확인한다 | 육안검사 | 물류센터 개포검사
|  |  | 겉모양 | a) 육안으로 조립상태, 흠, 변형, 찢어짐, 부풂 등을 확인하며 b) 조작 검사를 통한 레일부 작동 및 불균일한 소리 등을 확인한다. | 육안검사 | 공인인증 시험
|  | 물성검사 | 선반판 지지구의 강도 | 선반판의 한쪽 지지구로부터 약 220mm까지의 부분 을 제외한 선반판 위에 선반판 면적 1d㎡당 질량 1.0 kg의 추를 가하고, 1.1kg(너비 70mm * 두께 10mm * 길이 200mm) 강제 충격판을 지지구에 가장 가까운 위치에 10회 전도시킨다. (KS G ISO 7170의 6.1.4) | 부하설비 (추/스프링 등) | 공인인증 시험
|  |  | 선반판의 휨 | 선반판 위에 선반판 면적 1d㎡당 질량 1.0 kg의 추를 선반판에 균등하게 1주일 (168시간)간 가한다. (KS G ISO 7170의 6.1.3) | 부하설비 (추/스프링 등) | 공인인증 시험
|  |  | 슬라이딩문의 내구성 | 모터나 에어실린더 등에 의한 반복 주행 시험장치에 (50 ± 10) N의 하중으로 1만회 왕복시킨다. (KS F 4534의 7.2) | 개폐시험기 | 공인인증 시험
|  |  | 여닫이문의 수평력 | 규정된 수령력을 문의 평면에 직각으로 힌지에서 가장 멀리 떨어진 가장자리 100mm 위치의 수평 중심선 위에 가한다. 질량 60N의 수평력을 가하면서 10회 시험한다. (KS G ISO 7170의 7.1.2.2) | 부하설비 (추/스프링 등) | 공인인증 시험
|  |  | 여닫이문의 내구성 | 각각의 질량이 1.5kg인 두개의 추를 하나씩 수납 가구의 문의 표면 및 뒷면의 수직 중심선 중앙에 부착하여 4만회 개폐를 반복한다. (KS G ISO 7170의 7.1.4) | 개폐시험기 | 공인인증 시험
|  |  | 설치 강도 | a) 시험체는 문짝 및 서랍을 닫은 상태에서 시험하고 위판과 몸체를 견고하게 고정하여 시험한다 b) 시험체의 좌우 옆판 하단부를 고정하고 ,몸체 옆면 에서 앞면으로부터 50mm 들어간 부분에 (100x100)mm, 두께 24mm의 지지판을 댄다. c) 하중은 400 N에 이르면 이를 4분간 유지한 후 하중을 제거하고 이상 유무를 조사한다. | 부하설비 (추/스프링 등) | 공인인증 시험
|  |  | 몸체 연결 강도 | SPS-KHFC 001-0438의 14.2.8에 따른다. | 부하설비 (추/스프링 등) | 공인인증 시험
|  | 유해물질 | TVOC, 포름알데히드, 라돈 | 시료를 채취하여 소형챔버에서 측정 | HPLC, GC/MS, 라돈측정기 | 공인인증 시험